## DEUTSCHE ROCKWOOL
DEUTSCHE ROCKWOOL
Name | GTIN | HAN | Anwendungsgebiet Wärmedämmstoff | Ausführung | Werkstoff | Breite (mm) | Länge (mm) | Stärke (mm) | Brandverhalten | Diffusionsverhalten | Kaschierung | Wärmeleitfähigkeitsstufe | Wasserbeständigkeit | Bemessungswert Wärmeleitfähigkeit (W/(m*K)) | längenspezifischer Strömungswiderstand (kPa/m²) | Nennwert der Wärmeleitfähigkeit (W/(m*K)) | R-Wert (m²*K/W) | Wasserdampfdiffusionswiderstandszahl | Bilder
Rockwool Varirock® 035 Dämmfilz |  |  | DZ | Rolle | Steinwolle | 1.000,00 | 2.000,00 - 6.000,00 | 60,00 - 240,00 | A1 | diffusionsoffen | unkaschiert | 035 | wasserabweisend | 0,04 | 8,00 | 0,03 | 1,70 - 6,85 | 1,00 | https://cdn.ais-online.de/m2/04/65304/images/45/48539745px4000x3000.webp
Varirock 035 060/4000/1000 Steinwolle-Dämmfilz gerollt | 4003446962716 | 170379 | DZ | Rolle | Steinwolle | 1.000,00 | 2.000,00 - 6.000,00 | 60,00 - 240,00 | A1 | diffusionsoffen | unkaschiert | 035 | wasserabweisend | 0,04 | 8,00 | 0,03 | 1,70 - 6,85 | 1,00 | https://cdn.ais-online.de/m2/04/65304/images/45/48539745px4000x3000.webp
Varirock 035 080/4000/1000 Steinwolle-Dämmfilz gerollt | 4003446962723 | 170380 | DZ | Rolle | Steinwolle | 1.000,00 | 2.000,00 - 6.000,00 | 60,00 - 240,00 | A1 | diffusionsoffen | unkaschiert | 035 | wasserabweisend | 0,04 | 8,00 | 0,03 | 1,70 - 6,85 | 1,00 | https://cdn.ais-online.de/m2/04/65304/images/45/48539745px4000x3000.webp
Varirock 035 100/5000/1000 Steinwolle-Dämmfilz gerollt | 4003446962730 | 170381 | DZ | Rolle | Steinwolle | 1.000,00 | 2.000,00 - 6.000,00 | 60,00 - 240,00 | A1 | diffusionsoffen | unkaschiert | 035 | wasserabweisend | 0,04 | 8,00 | 0,03 | 1,70 - 6,85 | 1,00 | https://cdn.ais-online.de/m2/04/65304/images/45/48539745px4000x3000.webp
Varirock 035 120/4000/1000 Steinwolle-Dämmfilz gerollt | 4003446962747 | 170382 | DZ | Rolle | Steinwolle | 1.000,00 | 2.000,00 - 6.000,00 | 60,00 - 240,00 | A1 | diffusionsoffen | unkaschiert | 035 | wasserabweisend | 0,04 | 8,00 | 0,03 | 1,70 - 6,85 | 1,00 | https://cdn.ais-online.de/m2/04/65304/images/45/48539745px4000x3000.webp
Varirock 035 140/3500/1000 Steinwolle-Dämmfilz gerollt | 4003446962754 | 170383 | DZ | Rolle | Steinwolle | 1.000,00 | 2.000,00 - 6.000,00 | 60,00 - 240,00 | A1 | diffusionsoffen | unkaschiert | 035 | wasserabweisend | 0,04 | 8,00 | 0,03 | 1,70 - 6,85 | 1,00 | https://cdn.ais-online.de/m2/04/65304/images/45/48539745px4000x3000.webp
Varirock 035 160/3000/1000 Steinwolle-Dämmfilz gerollt | 4003446962761 | 170384 | DZ | Rolle | Steinwolle | 1.000,00 | 2.000,00 - 6.000,00 | 60,00 - 240,00 | A1 | diffusionsoffen | unkaschiert | 035 | wasserabweisend | 0,04 | 8,00 | 0,03 | 1,70 - 6,85 | 1,00 | https://cdn.ais-online.de/m2/04/65304/images/45/48539745px4000x3000.webp
Varirock 035 180/2500/1000 Steinwolle-Dämmfilz gerollt | 4003446962778 | 170385 | DZ | Rolle | Steinwolle | 1.000,00 | 2.000,00 - 6.000,00 | 60,00 - 240,00 | A1 | diffusionsoffen | unkaschiert | 035 | wasserabweisend | 0,04 | 8,00 | 0,03 | 1,70 - 6,85 | 1,00 | https://cdn.ais-online.de/m2/04/65304/images/45/48539745px4000x3000.webp
Varirock 035 200/2500/1000 Steinwolle-Dämmfilz gerollt | 4003446962785 | 170386 | DZ | Rolle | Steinwolle | 1.000,00 | 2.000,00 - 6.000,00 | 60,00 - 240,00 | A1 | diffusionsoffen | unkaschiert | 035 | wasserabweisend | 0,04 | 8,00 | 0,03 | 1,70 - 6,85 | 1,00 | https://cdn.ais-online.de/m2/04/65304/images/45/48539745px4000x3000.webp
Varirock 035 220/2000/1000 Steinwolle-Dämmfilz gerollt | 4003446962792 | 170387 | DZ | Rolle | Steinwolle | 1.000,00 | 2.000,00 - 6.000,00 | 60,00 - 240,00 | A1 | diffusionsoffen | unkaschiert | 035 | wasserabweisend | 0,04 | 8,00 | 0,03 | 1,70 - 6,85 | 1,00 | https://cdn.ais-online.de/m2/04/65304/images/45/48539745px4000x3000.webp
Varirock 035 240/2000/1000 Steinwolle-Dämmfilz gerollt | 4003446962808 | 170388 | DZ | Rolle | Steinwolle | 1.000,00 | 2.000,00 - 6.000,00 | 60,00 - 240,00 | A1 | diffusionsoffen | unkaschiert | 035 | wasserabweisend | 0,04 | 8,00 | 0,03 | 1,70 - 6,85 | 1,00 | https://cdn.ais-online.de/m2/04/65304/images/45/48539745px4000x3000.webp
powered by Heinze