## DEUTSCHE ROCKWOOL
DEUTSCHE ROCKWOOL
Name | GTIN | HAN | Anwendungsgebiet Wärmedämmstoff | Werkstoff | Breite (mm) | Länge (mm) | Stärke (mm) | Brandverhalten | Diffusionsverhalten | Kaschierung | Wärmeleitfähigkeitsstufe | Zugfestigkeitsstufe | Bemessungswert Wärmeleitfähigkeit (W/(m*K)) | Nennwert der Wärmeleitfähigkeit (W/(m*K)) | R-Wert (m²*K/W) | Wasserdampfdiffusionswiderstandszahl | längenspezifischer Strömungswiderstand | Bilder
Sonorock 035 080/1000/625 Steinwolle-Dämmplatte Metall- und Holzständerwand | 4003446900701 | 113713 | DI, DZ, WH, WI, WTR | Steinwolle | 625,00 | 1.000,00 | 80,00 | A1 | diffusionsoffen | unkaschiert | 035 | zk - keine Anforderung an Zugfestigkeit | 0,04 | 0,03 | 2,25 | 1,00 | 8 kPa/m² | https://cdn.ais-online.de/m2/04/65304/images/46/48539546px4000x3000.webp https://cdn.ais-online.de/m2/04/65304/images/32/48539432px4000x5000.webp https://cdn.ais-online.de/m2/04/65304/images/61/48539561px4000x3000.webp
powered by Heinze