## DEUTSCHE ROCKWOOL
DEUTSCHE ROCKWOOL
Name | GTIN | HAN | Werkstoff | Innendurchmesser (mm) | Länge (mm) | Stärke (mm) | Brandverhalten | Diffusionsverhalten | Kaschierung | Wasserbeständigkeit | Werkstoff Kaschierung, Beschichtung | sd-Wert (m) | Spezifische Wärmekapazität c (J/(kg*K)) | Bilder
Teclit PS Cold 102/80 PAL Rohrschale Dämmung Kälteleitungen | 8718232333675 | 302608 | Steinwolle | 102,00 | 1.000,00 | 80,00 | A2L-s1, d0 | diffusionssperrend | einseitig | wasserabweisend | Aluminiumfolie mit Gitternetzverstärkung | 1.500,00 | 840,00 | https://cdn.ais-online.de/m2/04/65304/images/88/48539488px3779x2563.webp
powered by Heinze