## DEUTSCHE ROCKWOOL
DEUTSCHE ROCKWOOL
Name | GTIN | HAN | Anwendungsgebiet Wärmedämmstoff | Werkstoff | Breite (mm) | Länge (mm) | Stärke (mm) | Brandverhalten | Diffusionsverhalten | Druckbelastbarkeitsstufe | Kaschierung | Wärmeleitfähigkeitsstufe | Bemessungswert Wärmeleitfähigkeit (W/(m*K)) | Nennwert der Wärmeleitfähigkeit (W/(m*K)) | R-Wert (m²*K/W) | Wasserdampfdiffusionswiderstandszahl | längenspezifischer Strömungswiderstand | Bilder
Tegarock L 120/1000/600 Steinwolle-Dämmplatte Dachboden | 4003446930432 | 120986 | DAD, DZ | Steinwolle | 600,00 | 1.000,00 | 120,00 | A1 | diffusionsoffen | dk - keine Druckbelastbarkeit | unkaschiert | 035 | 0,04 | 0,03 | 3,40 | 1,00 | 5 kPa/m² | https://cdn.ais-online.de/m2/04/65304/images/81/48539681px4000x3000.webp https://cdn.ais-online.de/m2/04/65304/images/83/48539683px4000x3000.webp https://cdn.ais-online.de/m2/04/65304/images/85/48539685px4000x5000.webp https://cdn.ais-online.de/m2/04/65304/images/87/48539687px5000x4000.webp
powered by Heinze