## DEUTSCHE ROCKWOOL
DEUTSCHE ROCKWOOL
Name | GTIN | HAN | Anwendungsgebiet Wärmedämmstoff | Ausführung | Werkstoff | Breite (mm) | Länge (mm) | Stärke (mm) | Brandverhalten | Diffusionsverhalten | Kaschierung | Wärmeleitfähigkeitsstufe | Wasserbeständigkeit | Bemessungswert Wärmeleitfähigkeit (W/(m*K)) | längenspezifischer Strömungswiderstand (kPa/m²) | Nennwert der Wärmeleitfähigkeit (W/(m*K)) | R-Wert (m²*K/W) | Wasserdampfdiffusionswiderstandszahl | Bilder
Varirock 035 140/3500/1000 Steinwolle-Dämmfilz gerollt | 4003446962754 | 170383 | DZ | Rolle | Steinwolle | 1.000,00 | 3.500,00 | 140,00 | A1 | diffusionsoffen | unkaschiert | 035 | wasserabweisend | 0,04 | 8,00 | 0,03 | 4,00 | 1,00 | https://cdn.ais-online.de/m2/04/65304/images/45/48539745px4000x3000.webp
powered by Heinze