## Dörken
Dörken
Name | GTIN | HAN | Dichtheit | Farbton | Produkt | Werkstoff | Breite (mm) | Länge (mm) | Bahnentyp | Brandverhalten | Kaschierung | sd-Wert (m) | Temperaturbeständigkeit (°C) | Bilder
Dörken DELTA-REFLEX Dampfsperre |  |  | wasserdicht | silber | Dachdichtungsbahn | Polyethylenterephthalat (PET) | 1.500,00 - 3.000,00 | 50.000,00 | Dachdichtungsbahn | E | zweiseitig | 150,00 | -40,00 - 80,00 | https://cdn.ais-online.de/m2/26/63826/images/95/48183795px3508x3154.webp https://cdn.ais-online.de/m2/26/63826/images/97/48183797px2480x2480.webp
DELTA-REFLEX 25 x 3 m (1 Palett = 40 Rolle) | 4004552009142 | 02200914 | wasserdicht | silber | Dachdichtungsbahn | Polyethylenterephthalat (PET) | 1.500,00 - 3.000,00 | 50.000,00 | Dachdichtungsbahn | E | zweiseitig | 150,00 | -40,00 - 80,00 | https://cdn.ais-online.de/m2/26/63826/images/95/48183795px3508x3154.webp https://cdn.ais-online.de/m2/26/63826/images/97/48183797px2480x2480.webp
DELTA-REFLEX 50 x 1,5 m (1 Palett = 40 Rolle) (1 Rolle = 50 m) | 4004552004086 | 02200408 | wasserdicht | silber | Dachdichtungsbahn | Polyethylenterephthalat (PET) | 1.500,00 - 3.000,00 | 50.000,00 | Dachdichtungsbahn | E | zweiseitig | 150,00 | -40,00 - 80,00 | https://cdn.ais-online.de/m2/26/63826/images/95/48183795px3508x3154.webp https://cdn.ais-online.de/m2/26/63826/images/97/48183797px2480x2480.webp
powered by Heinze