## EGO Dichtstoffwerke
EGO Dichtstoffwerke
Name | Anwendung | Dichtheit | Farbton | Werkstoff | Anzahl Komponenten | Brandverhalten | Chemische Beständigkeit | Lösemittelhaltigkeit / Wasserverdünnbarkeit | Mögliche Haftgründe/Substrate (unbesch.) | Dichte (kg/m³) | Farbtonbezeichnung Hersteller | Bilder
EGO Dichtstoffwerke EGO SMP 805 KLEB- & DICHTFIX | außen, innen | wasserbeständig | anthrazit, dunkelgrau, grau, hellgrau, schwarz | Silanmodifiziertes Polymer (SMP) | 1 | E | chemikalienbeständig gem. Herstellerangabe | lösemittelfrei | Betonoberflächen, Emailleoberflächen, Faserzementoberflächen, Glasoberflächen, Holzoberflächen, Keramikoberflächen, Kunststoffoberflächen, Metalloberflächen, Natursteinoberflächen | 1.500,00 | weiß 1000, grau 7000, fehgrau 7075, perlgrau 8870, hellgrau 7200, betongrau 7400, basaltgrau 7700, Anthrazitschwarz 8005 | https://cdn.ais-online.de/m2/36/60436/images/81/48777981px900x1958.jpg
powered by Heinze