## EGO Dichtstoffwerke
EGO Dichtstoffwerke
Name | Anwendung | Farbton | Werkstoff | Anzahl Komponenten | Brandverhalten | Chemische Beständigkeit | Lösemittelhaltigkeit / Wasserverdünnbarkeit | Mögliche Haftgründe/Substrate (unbesch.) | Dichte (kg/m³) | Farbtonbezeichnung Hersteller | Bilder
EGO Dichtstoffwerke EGOSILICON 310 BRANDSCHUTZ | außen, innen | anthrazit, grau, weiß | Silikon | 1 | B-s1, d0 | chemikalienbeständig gem. Herstellerangabe | lösemittelfrei | Betonoberflächen, Glasoberflächen, Metalloberflächen | 1.400,00 | weiß 1000, manhattan 2600, anthrazit 8100 | https://cdn.ais-online.de/m2/36/60436/images/84/48777984px900x1958.jpg
powered by Heinze