## elka-Holzwerke
elka-Holzwerke
Name | Werkstoff | Breite (mm) | Länge (mm) | Stärke (mm) | Brandverhalten | Kantenausführung | Biegefestigkeit (N/mm²) | Schallabsorptionsgrad | Wärmeleitfähigkeit (W/(m*K)) | Sonderformate auf Anfrage | Bilder
elka® Naturholzplatte VITA - 22 mm N+F | Holz | 1.025,00 | 2.525,00 - 5.050,00 | 22,00 | D-s2, d0 | Nut und Feder | 30,00 | 0,10 - 0,30 | 0,11 | Ja
powered by Heinze