## emco Bautechnik
emco Bautechnik
Name | HAN | Barrierefreiheit | Beanspruchung | Belastbarkeit | Bewertungsgruppe Rutschgefahr | Einsatzort | Farbton | Farbton Rahmenprofil | Werkstoff | Höhe (mm) | Aufbau | Brandverhalten | Oberfläche Rahmen/Gestell | Profilabstand (mm) | Beroll- und Befahrbeitkeit | Einsatzbereiche | Farbtonbezeichnung Hersteller | Farbtonbezeichnung Rahmenprofil Hersteller | Bilder
DIPLOMAT Premium Large mit Einlage Care 517 PL Care | 517 PL Care | barrierefrei | erhöhter Schmutzanfall, normale Beanspruchung, starke Frequentierung | begehbar | R 12 | außen überdacht, innen | anthrazit, beige, braun, grau, nach Hersteller-Farbkarte | bronze, gold, natur, schwarz, silber | Aluminium, Polyamid (PA) | 17,00 | ohne Zusatzprofil | Cfl-s1 | eloxiert | 5,00 | Einkaufswagen, Kinderwagen, Rollstühle, Sackkarre, Transportkarren | Alters- und Pflegeheim, Arztpraxis, Büro- und Verwaltungsgebäude, Einfamilienhaus, Einzelhandel, Hotel, Kindergarten/Kita, Mehrfamilienhaus, Schule, Sporthalle | 47.02 grau, 47.03 braun, 47.04 beige, Anthrazit 76.01 | EV3 Gold, C33 Mittelbronze, C35 Schwarz, C31 Edelstahl | https://cdn.ais-online.de/m2/56/65656/images/87/48309487px2480x1755.jpg https://cdn.ais-online.de/m2/56/65656/images/21/48359321px3432x3432.jpg https://cdn.ais-online.de/m2/56/65656/images/85/48359385px3416x3416.jpg https://cdn.ais-online.de/m2/56/65656/images/87/48359387px3446x3446.jpg https://cdn.ais-online.de/m2/56/65656/images/29/48359429px3412x3412.jpg https://cdn.ais-online.de/m2/56/65656/images/77/48308977px1344x389.jpg
powered by Heinze