## Forbo Flooring
Forbo Flooring
Name | Benutzungsintensität | Farbton | Nutzschicht Teppichboden | Werkstoff | Breite (mm) | Aufladungsspannung im Begehversuch | Brandverhalten | Lieferform | Oberseite Teppichboden | Rückenausrüstung | Dicke Nutzschicht (mm) | Gesamtdicke Belag (mm) | Gewicht (kg/m²) | Reflexionswert (%) | Trittschallverbesserungsmaß (dB) | Wärmeleitfähigkeit (W/(m*K)) | Brandverhalten | Farbname | Farbnummer | Innenraumemissionen TVOC nach 28 Tagen | Norm Brandverhalten | Recyclinganteil | Einsatzort | Bilder
Akzent | Klasse 33 | beige, blau, braun, dunkelblau, dunkelgrau, dunkelgrün, dunkelrot, grau, hellgrau, schwarz | Polyamid, Polypropylen | Polyamid (PA), Polyester, Polypropylen (PP), Vlies | 2.000,00 | max. 2 kV (antistatisch) | Bfl-s1 | Bahnen | Nadelvlies | Filzkaschierung | 2,00 | 5,00 | 1,00 | 0,00 - 40,00 | 20,00 | 0,06 | Bfl-s1, G, NCS | quartz ¦ smoke ¦ glacier ¦ taupe ¦ sand ¦ charcoal ¦ nickel ¦ marine ¦ ebony ¦ merlot ¦ jet ¦ Atlantic ¦ forest | 10710 ¦ 10700 ¦ 10707 ¦ 10713 ¦ 10703 ¦ 10709 ¦ 10712 ¦ 10717 ¦ 10715 ¦ 10726 ¦ 10719 ¦ 10737 ¦ 10718 | < 0,1 mg/m3 | EN 13501-1 | 50% | innen
powered by Heinze