## Forbo Flooring
Forbo Flooring
Name | Anwendungsbereich Bodenbelag | Benutzungsintensität | Bewertungsgruppe Rutschgefahr | Einsatzort | Farbton | Werkstoff | Breite Bodenbelagsplatte (m) | Aufladungsspannung im Begehversuch | Beständigkeit Belag | Brandverhalten | Dicke Nutzschicht (mm) | Gesamtdicke Belag (mm) | Gewicht (kg/m²) | Reflexionswert (%) | Resteindruck (mm) | Trittschallverbesserungsmaß (dB) | Wärmeleitfähigkeit (W/(m*K)) | Brandverhalten | Farbname | Farbnummer | Formate (cm) | Norm Brandverhalten | Oberfläche | Recyclinganteil | Bilder
Allura Flex Material | Büro und Verwaltung, Gesundheitswesen, Handel und Ausstellung, Hotel und Gastronomie, Industrie, Lager / Logistik / Transport, Wohnungsbau | Klasse 33, Klasse 34, Klasse 42 | R 10 | innen | beige, braun, dunkelgrau, grau, hellgrau, schwarz, weiß | Polyvinylchlorid (PVC) | 0,50 - 1,00 | max. 2 kV (antistatisch) | gegen Öle und Fette | Bfl-s1 | 0,55 - 1,00 | 4,00 - 5,00 | 5,20 - 6,55 | 0,00 - 60,00 | 0,11 - 0,20 | 14,00 | 0,25 | Bfl-s1,L,NCS | charcoal concrete ¦ grigio concrete ¦ natural concrete ¦ nero concrete ¦ white sand ¦ taupe sand ¦ silver stream ¦ nickel metal brush ¦ grey stone ¦ white marble ¦ black marble ¦ taupe texture ¦ mist texture ¦ light cement ¦ iron cement ¦ grey cement ¦ smoke cement | 62418 ¦ 62518 ¦ 62523 ¦ 62513 ¦ 65222 ¦ 62512 ¦ 62419 ¦ 62519 ¦ 62488 ¦ 62485 ¦ 63776 ¦ 63625 ¦ 63468 ¦ 63450 ¦ 63451 ¦ 63454 ¦ 63455 ¦ 63438 ¦ 62534 ¦ 63426 ¦ 63427 ¦ 63428 ¦ 63429 ¦ 63430 ¦ 63431 ¦ 63432 ¦ 63433 | 50x50, 100x100 | EN 13501 | PUR-Oberflächenvergütung | 60%
powered by Heinze