## Forbo Flooring
Forbo Flooring
Name | Benutzungsintensität | Bewertungsgruppe Rutschgefahr | Werkstoff | Breite (mm) | Länge (mm) | Aufladungsspannung im Begehversuch | Beständigkeit Belag | Brandverhalten | Lieferform | Gesamtdicke Belag (mm) | Gewicht (kg/m²) | Reflexionswert (%) | Resteindruck (mm) | Trittschallverbesserungsmaß (dB) | Wärmeleitfähigkeit (W/(m*K)) | Farbname | Farbnummer | Norm Brandverhalten | Oberfläche | Recyclinganteil | Anwendungsbereich Bodenbelag | Bilder
Impressa | Klasse 23, Klasse 33 | R 10 | Linoleum, Polyester | 250,00 | 1.000,00 | max. 2 kV (antistatisch) | gegen Öle und Fette | Cfl-s1 | Planke | 2,50 | 3,20 | 0,00 - 60,00 | 0,03 - 0,15 | 5,00 | 0,17 | classic natural oak ¦ pure natural oak ¦ darkwash natural oak ¦ silver fine oak ¦ whitewash fine oak ¦ honey fine oak ¦ natural pine ¦ Nordic pine ¦ bleached pine ¦ blond beech ¦ warm beech ¦ European walnut ¦ light zebrano ¦ dark zebrano ¦ red cherry | ti9011 ¦ ti9012 ¦ ti9013 ¦ ti9010 ¦ ti9009 ¦ ti9008 ¦ ti9007 ¦ ti9006 ¦ ti9005 ¦ ti9001 ¦ ti9002 ¦ ti9003 ¦ ti9014 ¦ ti9015 ¦ ti9004 | EN 13501 | PUR | 100% | Wohnungsbau ¦ Büros und Verwaltung ¦ Gesundheitswesen ¦ Handel und Ausstellung ¦ Hotel und Gastronomie ¦ Industrie ¦ Lager / Logistik / Transport
powered by Heinze