## Forbo Flooring
Forbo Flooring
Name | Benutzungsintensität | Bewertungsgruppe Rutschgefahr | Farbton | Werkstoff | Breite (mm) | Länge (mm) | Aufladungsspannung im Begehversuch | Beständigkeit Belag | Brandverhalten | Lieferform | Gesamtdicke Belag (mm) | Gewicht (kg/m²) | Reflexionswert (%) | Resteindruck (mm) | Trittschallverbesserungsmaß (dB) | Wärmeleitfähigkeit (W/(m*K)) | Farbname | Farbnummer | Norm Brandverhalten | Oberfläche | Anwendungsbereich Bodenbelag | Bilder
Marmoleum Acoustic | Klasse 23, Klasse 33, Klasse 41 | R 9 | beige, blau, dunkelgrau, hellbraun, hellgrau | Linoleum | 2.000,00 | 32.000,00 | max. 2 kV (antistatisch) | Chemikalienbeständigkeit, gegen Zigarettenglut | Cfl-s1 | Bahnen | 4,00 | 4,30 | 0,00 - 60,00 | 0,25 - 0,40 | 14,00 | 0,17 | lava ¦ graphite ¦ mist grey ¦ Caribbean ¦ sparrow ¦ fresco blue | 33139 ¦ 33048 ¦ 33032 ¦ 33038 ¦ 33252 ¦ 33055 | EN 13501 | Topshield 2 | Wohnungsbau ¦ Büros und Verwaltung ¦ Gesundheitswesen ¦ Handel und Ausstellung ¦ Hotel und Gastronomie ¦ Industrie ¦ Lager / Logistik / Transport
powered by Heinze