## Forbo Flooring
Forbo Flooring
Name | Benutzungsintensität | Bewertungsgruppe Rutschgefahr | Farbton | Werkstoff | Breite (mm) | Länge (mm) | Aufladungsspannung im Begehversuch | Befestigung | Beständigkeit Belag | Brandverhalten | Lieferform | Gesamtdicke Belag (mm) | Gewicht (kg/m²) | Reflexionswert (%) | Resteindruck (mm) | Trittschallverbesserungsmaß (dB) | Wärmeleitfähigkeit (W/(m*K)) | Anteil natürliche Rohstoffe | Farbname | Farbnummer | Norm Brandverhalten | Oberfläche | Recyclinganteil | Anwendungsbereich Bodenbelag | Bilder
Marmoleum Click | Klasse 23, Klasse 33 | R 9 | beige, blau, braun, dunkelgrau, gelb, grau, grün, hellblau, hellgrau, hellgrün, rot, schwarz, violett | Linoleum | 300,00 | 300,00 - 900,00 | max. 2 kV (antistatisch) | klicken | gegen Öle und Fette, gegen Zigarettenglut | Cfl-s1 | Platten (Fliesen) | 9,80 | 9,00 | 0,00 - 80,00 | 0,08 - 0,15 | 17,00 | 0,15 | 97% | silver shadow ¦ eternity ¦ volcanic ash ¦ black hole ¦ raven ¦ moon ¦ orbit ¦ nebula ¦ delta lace ¦ liquid clay ¦ cloudy sand ¦ Barbados ¦ rosemary green ¦ petrol ¦ vintage blue ¦ lilac ¦ laguna ¦ lemon zest ¦ spring buds ¦ scarlet ¦ Pacific beaches ¦ trace of nature ¦ withered prairie | 333860 ¦ 333866 ¦ 333872 ¦ 333707 ¦ 333209 ¦ 333701 ¦ 333724 ¦ 333723 ¦ 333568 ¦ 333702 ¦ 333711 ¦ 333858 ¦ 333355 ¦ 333358 ¦ 333360 ¦ 333363 ¦ 333238 ¦ 333251 ¦ 333885 ¦ 333131 ¦ 935216 ¦ 933573 ¦ 935217 | EN 13501 | Topshield 2 | 43% | Wohnungsbau ¦ Büros und Verwaltung ¦ Gesundheitswesen ¦ Handel und Ausstellung ¦ Hotel und Gastronomie ¦ Industrie ¦ Lager / Logistik / Transport
powered by Heinze