## Forbo Flooring
Forbo Flooring
Name | Benutzungsintensität | Bewertungsgruppe Rutschgefahr | Farbton | Werkstoff | Breite (mm) | Länge (mm) | Aufladungsspannung im Begehversuch | Beständigkeit Belag | Brandverhalten | Chemische Beständigkeit | Lieferform | Gesamtdicke Belag (mm) | Gewicht (kg/m²) | Reflexionswert (%) | Resteindruck (mm) | Trittschallverbesserungsmaß (dB) | Wärmeleitfähigkeit (W/(m*K)) | Anteil natürliche Rohstoffe | Farbname | Farbnummer | Norm Brandverhalten | Oberfläche | Anwendungsbereich Bodenbelag | Bilder
Marmoleum Walton | Klasse 34, Klasse 43 | R 9 | dunkelblau, dunkelgrau, dunkelgrün, grau, hellblau, hellgrau, hellgrün, orange, rot, schwarz, violett | Linoleum | 2.000,00 | 33.000,00 | max. 2 kV (antistatisch) | gegen Öle und Fette, gegen UV Licht Methode 3 Stufe 6, gegen Zigarettenglut | Cfl-s1 | säurebeständig | Bahnen | 2,50 | 2,90 | 0,00 - 60,00 | 0,08 - 0,15 | 5,00 | 0,17 | 98% | titanium ¦ alloy ¦ lead ¦ paving ¦ grey iron ¦ black ¦ Berlin red ¦ terracotta ¦ cement ¦ eggplant purple ¦ lilac ¦ vintage blue ¦ petrol ¦ bottle green ¦ rosemary green | 3369 ¦ 3367 ¦ 186 ¦ 173 ¦ 3368 ¦ 123 ¦ 3352 ¦ 3370 ¦ 3371 ¦ 3353 ¦ 3363 ¦ 3360 ¦ 3358 ¦ 3359 ¦ 3355 | EN 13501 | Topshield 2 | Wohnungsbau ¦ Büros und Verwaltung ¦ Gesundheitswesen ¦ Handel und Ausstellung ¦ Hotel und Gastronomie ¦ Industrie ¦ Lager / Logistik / Transport
powered by Heinze