## Forbo Flooring
Forbo Flooring
Name | Benutzungsintensität | Bewertungsgruppe Rutschgefahr | Farbton | Werkstoff | Breite (mm) | Länge (mm) | Aufladungsspannung im Begehversuch | Beständigkeit Belag | Brandverhalten | Erdableitwiderstand | Lieferform | Gesamtdicke Belag (mm) | Gewicht (kg/m²) | Reflexionswert (%) | Resteindruck (mm) | Trittschallverbesserungsmaß (dB) | Wärmeleitfähigkeit (W/(m*K)) | Anteil natürliche Rohstoffe | Farbname | Farbnummer | Innenraumemissionen TVOC nach 28 Tagen | Norm Brandverhalten | Oberfläche | Recyclinganteil | Anwendungsbereich Bodenbelag | Bilder
Marmoleum Real | Klasse 23, Klasse 32, Klasse 34, Klasse 41, Klasse 43 | R 9 | beige, blau, braun, dunkelgrau, gelb, grau, grün, hellblau, hellgrau, hellgrün, orange, rosa, rot, schwarz, violett | Linoleum | 2.000,00 | 33.000,00 | max. 2 kV (antistatisch) | gegen Öle und Fette, gegen Zigarettenglut | Cfl-s1 | max. 1 x 10 hoch 8 Ohm | Bahnen | 2,00 - 3,20 | 2,30 - 3,90 | 0,00 - 60,00 | 0,07 - 0,15 | 0,00 - 6,00 | 0,17 | 98% | mist grey ¦ dove grey ¦ serene grey ¦ eiger ¦ slate grey ¦ concrete ¦ graphite ¦ dark bistre ¦ forest ground ¦ horse roan ¦ Himalaya ¦ rosato ¦ calico ¦ sand ¦ Caribbean ¦ shell ¦ shitake ¦ rust ¦ Sahara ¦ Van Gogh ¦ dandelion ¦ golden saffron ¦ green wellness ¦ chartreuse ¦ spa ¦ blue ¦ fresco blue ¦ violet ¦ dove blue ¦ arabesque ¦ plum ¦ honey suckle ¦ Bleeckerstreet | 3032 ¦ 2621 ¦ 3146 ¦ 2629 ¦ 3137 ¦ 3136 ¦ 3048 ¦ 3236 ¦ 3234 ¦ 3232 ¦ 3141 ¦ 3120 ¦ 2713 ¦ 2499 ¦ 3038 ¦ 3075 ¦ 3233 ¦ 2767 ¦ 3174 ¦ 3173 ¦ 3225 ¦ 3847 ¦ 3881 ¦ 3224 ¦ 3219 ¦ 3030 ¦ 3055 ¦ 3270 ¦ 3053 ¦ 3123 ¦ 3272 ¦ 3268 ¦ 3127 | < 0,05 mg/m3 | EN 13501 | Topshield 2 | 43% | Wohnungsbau ¦ Büros und Verwaltung ¦ Gesundheitswesen ¦ Handel und Ausstellung ¦ Hotel und Gastronomie ¦ Industrie ¦ Lager / Logistik / Transport
powered by Heinze