## Forbo Flooring
Forbo Flooring
Name | Benutzungsintensität | Bewertungsgruppe Rutschgefahr | Farbton | Werkstoff | Breite (mm) | Länge (mm) | Aufladungsspannung im Begehversuch | Bodenbelag heterogen/homogen | Brandverhalten | Lieferform | Dicke Nutzschicht (mm) | Gesamtdicke Belag (mm) | Gewicht (kg/m²) | Reflexionswert (%) | Resteindruck (mm) | Trittschallverbesserungsmaß (dB) | Wärmeleitfähigkeit (W/(m*K)) | Brandverhalten | Farbname | Farbnummer | Innenraumemissionen TVOC nach 28 Tagen | Norm Brandverhalten | Anwendungsbereich Bodenbelag | Bilder
Modul'up Compact | Klasse 34, Klasse 43 | R 9 | beige, braun, dunkelgrau, grau, hellgrau | Polyvinylchlorid (PVC) | 2.000,00 | 25.000,00 | max. 2 kV (antistatisch) | heterogen | Bfl-s1 | Bahnen | 0,70 | 2,00 | 2,60 | 0,00 - 60,00 | 0,02 - 0,10 | 4,00 | 0,25 | BfI-s1, L, NCS | polar ¦ silber ¦ scandinavian ¦ chalk ¦ grau ¦ dunkelgrau ¦ silber ¦ dunkelgrau ¦ hell grau | 43C80421 ¦ 43C80472 ¦ 43C80483 ¦ 43C30570 ¦ 43C30573 ¦ 43C30572 ¦ 43C30771 ¦ 43C30761 ¦ 43C30121 | < 0,02 mg/m3 | EN 13501-1 | Wohnungsbau ¦ Büros und Verwaltung ¦ Gesundheitswesen ¦ Handel und Ausstellung ¦ Hotel und Gastronomie ¦ Industrie ¦ Lager / Logistik / Transport
powered by Heinze