## Forbo Flooring
Forbo Flooring
Name | Benutzungsintensität | Bewertungsgruppe Rutschgefahr | Werkstoff | Breite (mm) | Länge (mm) | Aufladungsspannung im Begehversuch | Beständigkeit Belag | Bodenbelag heterogen/homogen | Brandverhalten | Chemische Beständigkeit | Lieferform | Gesamtdicke Belag (mm) | Gewicht (kg/m²) | Reflexionswert (%) | Resteindruck (mm) | Trittschallverbesserungsmaß (dB) | Wärmeleitfähigkeit (W/(m*K)) | Farbname | Farbnummer | Norm Brandverhalten | Recyclinganteil | Anwendungsbereich Bodenbelag | Bilder
Sarlon Cement | Klasse 34, Klasse 43 | R 9 | Polyvinylchlorid (PVC) | 2.000,00 | 25.000,00 | max. 2 kV (antistatisch) | gegen Öle und Fette | heterogen | Bfl-s1, Cfl-s1 | chemikalienbeständigkeit, säurenbeständig | Bahnen | 2,60 - 3,40 | 2,70 - 2,90 | 0,00 - 60,00 | 0,00 - 0,08 | 15,00 - 19,00 | 0,25 | chalk ¦ medium grey ¦ slate ¦ taupe ¦ sepia ¦ clay | 433570/423570 ¦ 433572/423572 ¦ 433579/423579 ¦ 433584/423584 ¦ 433574/423574 ¦ 433573/423573 | EN 13501 | 100% | Wohnungsbau ¦ Büros und Verwaltung ¦ Gesundheitswesen ¦ Handel und Ausstellung ¦ Hotel und Gastronomie ¦ Industrie ¦ Lager / Logistik / Transport
powered by Heinze