## Forbo Flooring
Forbo Flooring
Name | Benutzungsintensität | Bewertungsgruppe Rutschgefahr | Farbton | Werkstoff | Breite (mm) | Länge (mm) | Aufladungsspannung im Begehversuch | Beständigkeit Belag | Bodenbelag heterogen/homogen | Brandverhalten | Erdableitwiderstand | Lieferform | Gesamtdicke Belag (mm) | Gewicht (kg/m²) | Reflexionswert (%) | Resteindruck (mm) | Wärmeleitfähigkeit (W/(m*K)) | Brandverhalten | Farbname | Farbnummer | Innenraumemissionen TVOC nach 28 Tagen | Norm Brandverhalten | Oberfläche | Anwendungsbereich Bodenbelag | Bilder
Sphera SD | Klasse 34, Klasse 43 | R 9 | beige, blau, gelb, grau, grün, hellblau, hellgrau, violett, weiß | Polyvinylchlorid (PVC) | 2.000,00 | 26.000,00 | max. 2 kV (antistatisch) | gegen Öle und Fette | homogen | Bfl-s1 | max. 1 x 10 hoch 6 Ohm | Bahnen | 2,00 | 2,90 | 0,00 - 80,00 | 0,03 - 0,10 | 0,25 | Bfl-s1, G, NCS | white ¦ light neutral grey ¦ dark neutral grey ¦ silver grey ¦ grey sky ¦ ivory ¦ mortar ¦ sand ¦ soft lilac ¦ amethyst ¦ China blue ¦ water ¦ olive ¦ yellow green | SD 550000 ¦ SD 550003 ¦ SD 550005 ¦ SD 550008 ¦ SD 550007 ¦ SD 550017 ¦ SD 550018 ¦ SD 550023 ¦ SD 550032 ¦ SD 550034 ¦ SD 550037 ¦ SD 550036 ¦ SD 550050 ¦ SD 550049 | < 0,01 mg/m3 | EN 13501-1 | Smart control top | Wohnungsbau ¦ Büros und Verwaltung ¦ Gesundheitswesen ¦ Handel und Ausstellung ¦ Hotel und Gastronomie ¦ Industrie ¦ Lager / Logistik / Transport
powered by Heinze