## fuma
fuma
Name | Barrierefreiheit | Beanspruchung | Belastbarkeit | Bewertungsgruppe Rutschgefahr | Einsatzort | Farbton | Werkstoff | Höhe (mm) | Aufbau | Befestigung | Brandverhalten | Gewicht (kg/m²) | max. Belastbarkeit (kg) | Profilabstand (mm) | Profilbreite (mm) | Befahrbar mit | Einsatzbereiche | Bilder
fuma Aluprofilmatte Top Clean TREND PULSE | barrierefrei | besondere Schalldämmanforderungen, erhöhter Nässe-/Schneeanfall, erhöhter Schmutzanfall, normale Beanspruchung | begehbar | R 11 | innen | anthrazit | Aluminium, Polyamid (PA) | 12,00 - 22,00 | Rauhaarrips | aufliegend, Rahmeneinbau | Cfl-s1 | 10,00 - 12,30 | 5.000,00 - 6.000,00 | 5,00 | 27,00 | Rollstuhl, Gepäck-Trolley, Einkaufswagen, Transportwagen, Hubwagen, Rollstuhl, Gepäck-Trolley, Rollstuhl, Gepäck-Trolley, Einkaufswagen, Transportwagen | Objektbereiche, öffentliche Bereiche, private Bereiche | https://cdn.ais-online.de/m2/33/64033/images/76/48588576px1920x1097.jpg https://cdn.ais-online.de/m2/33/64033/images/88/48588688px1920x1097.jpg https://cdn.ais-online.de/m2/33/64033/images/48/48589248px1920x1097.jpg
Top Clean TREND PLUSE 12 PULSE-Einlage | barrierefrei | besondere Schalldämmanforderungen, erhöhter Nässe-/Schneeanfall, erhöhter Schmutzanfall, normale Beanspruchung | begehbar | R 11 | innen | anthrazit | Aluminium, Polyamid (PA) | 12,00 - 22,00 | Rauhaarrips | aufliegend, Rahmeneinbau | Cfl-s1 | 10,00 - 12,30 | 5.000,00 - 6.000,00 | 5,00 | 27,00 | Rollstuhl, Gepäck-Trolley, Einkaufswagen, Transportwagen, Hubwagen, Rollstuhl, Gepäck-Trolley, Rollstuhl, Gepäck-Trolley, Einkaufswagen, Transportwagen | Objektbereiche, öffentliche Bereiche, private Bereiche | https://cdn.ais-online.de/m2/33/64033/images/88/48588688px1920x1097.jpg
Top Clean TREND PLUSE 17 PULSE-Einlage | barrierefrei | besondere Schalldämmanforderungen, erhöhter Nässe-/Schneeanfall, erhöhter Schmutzanfall, normale Beanspruchung | begehbar | R 11 | innen | anthrazit | Aluminium, Polyamid (PA) | 12,00 - 22,00 | Rauhaarrips | aufliegend, Rahmeneinbau | Cfl-s1 | 10,00 - 12,30 | 5.000,00 - 6.000,00 | 5,00 | 27,00 | Rollstuhl, Gepäck-Trolley, Einkaufswagen, Transportwagen, Hubwagen, Rollstuhl, Gepäck-Trolley, Rollstuhl, Gepäck-Trolley, Einkaufswagen, Transportwagen | Objektbereiche, öffentliche Bereiche, private Bereiche | https://cdn.ais-online.de/m2/33/64033/images/48/48589248px1920x1097.jpg
Top Clean TREND PLUSE 22 PULSE-Einlage | barrierefrei | besondere Schalldämmanforderungen, erhöhter Nässe-/Schneeanfall, erhöhter Schmutzanfall, normale Beanspruchung | begehbar | R 11 | innen | anthrazit | Aluminium, Polyamid (PA) | 12,00 - 22,00 | Rauhaarrips | aufliegend, Rahmeneinbau | Cfl-s1 | 10,00 - 12,30 | 5.000,00 - 6.000,00 | 5,00 | 27,00 | Rollstuhl, Gepäck-Trolley, Einkaufswagen, Transportwagen, Hubwagen, Rollstuhl, Gepäck-Trolley, Rollstuhl, Gepäck-Trolley, Einkaufswagen, Transportwagen | Objektbereiche, öffentliche Bereiche, private Bereiche | https://cdn.ais-online.de/m2/33/64033/images/76/48588576px1920x1097.jpg
powered by Heinze