## fuma
fuma
Name | Barrierefreiheit | Beanspruchung | Belastbarkeit | Bewertungsgruppe Rutschgefahr | Einsatzort | Farbton | Werkstoff | Höhe (mm) | Aufbau | Befestigung | Brandverhalten | Gewicht (kg/m²) | max. Belastbarkeit (kg) | Profilabstand (mm) | Profilbreite (mm) | Befahrbar mit | Einsatzbereiche | Bilder
Top Clean STABIL 12 mit Rips und Kratzleiste | barrierefrei | besondere Schalldämmanforderungen, normale Beanspruchung, starke Frequentierung | begehbar | R 11 | innen | anthrazit, beige, blau, hellgrau, rot, silber | Aluminium, Polypropylen (PP) | 12,00 | Rauhaarrips mit Kratzleiste | aufliegend, Rahmeneinbau | Cfl-s1 | 10,30 | 8.000,00 | 5,00 | 29,00 | Rollstuhl, Gepäck-Trolley, Einkaufswagen, Transportwagen | Objektbereiche, öffentliche Bereiche, private Bereiche | https://cdn.ais-online.de/m2/33/64033/images/16/48588716px1920x1097.jpg
powered by Heinze