## fuma
fuma
Name | Barrierefreiheit | Beanspruchung | Belastbarkeit | Bewertungsgruppe Rutschgefahr | Einsatzort | Farbton | Werkstoff | Höhe (mm) | Aufbau | Befestigung | Brandverhalten | Gewicht (kg/m²) | max. Belastbarkeit (kg) | Profilabstand (mm) | Profilbreite (mm) | Befahrbar mit | Einsatzbereiche | Bilder
Top Clean STABIL CURVE 22 mit Rips | barrierefrei | erhöhter Schmutzanfall, normale Beanspruchung, starke Frequentierung | begehbar | R 11 | innen | anthrazit, beige, blau, braun, grau, grün, hellgrau, rot, schwarz | Aluminium, Polypropylen (PP) | 22,00 | Rauhaarrips mit Bürstenprofil | aufliegend, Rahmeneinbau | Cfl-s1 | 16,70 | 8.000,00 | 4,00 | 29,00 | Rollstuhl, Gepäck-Trolley, Einkaufswagen, Transportwagen, Hubwagen | Objektbereiche, öffentliche Bereiche, private Bereiche | https://cdn.ais-online.de/m2/33/64033/images/96/48588596px1920x1097.jpg
powered by Heinze