## Fundermax
Fundermax
Name | Farbton | Oberfläche | Werkstoff | Breite (mm) | Länge (mm) | Stärke (mm) | Ausführung Bekleidung | Baustoff, Platte | Brandverhalten | Chemische Beständigkeit | Farbe des Kerns | Farbtonbezeichnung Hersteller | Bilder
Arbeitsplatten M 0421 Venus NT 4100x1300mm | mehrfarbig | matt, strukturiert | High Pressure Laminate (HPL) | 1.300,00 | 4.100,00 | 12,00 | Platte | HPL-Kompaktplatte | B-s1, d0 | lösungsmittelbeständig | braun | 0421 Venus
powered by Heinze