## Fundermax
Fundermax
Name | Farbton | Oberfläche | Werkstoff | Breite (mm) | Länge (mm) | Stärke (mm) | Ausführung Bekleidung | Baustoff, Platte | Brandverhalten | Chemische Beständigkeit | Farbe des Kerns | Biegefestigkeit (N/mm²) | Farbtonbezeichnung Hersteller | Bilder
Authentic AU02 Pekan NT 4100x1300mm | braun | seidenmatt, strukturiert | High Pressure Laminate (HPL) | 1.300,00 | 4.100,00 | 6,00 - 20,00 | Platte | HPL-Kompaktplatte | B-s2, d0 | lösungsmittelbeständig | braun | 80,00 | AU02 Pekan | https://cdn.ais-online.de/m2/45/777745/images/05/47827105px491x344.webp
powered by Heinze