## Fundermax
Fundermax
Name | Farbton | Oberfläche | Werkstoff | Breite (mm) | Länge (mm) | Stärke (mm) | Ausführung Bekleidung | Baustoff, Platte | Befestigung | Brandverhalten | Chemische Beständigkeit | Farbechtheit | Farbe des Kerns | Kantenausführung | Biegefestigkeit (N/mm²) | Wärmeleitfähigkeit (W/(m*K)) | Farbtonbezeichnung Hersteller | Bilder
Essential H 0169 Akro Rubin NT 4100x1300mm | dunkelbraun | seidenmatt | High Pressure Laminate (HPL) | 1.300,00 | 4.100,00 | 2,00 - 13,00 | Platte | HPL-Kompaktplatte | kleben, schrauben | B-s2, d0 | lösungsmittelbeständig | lichtecht | braun | gerade | 80,00 | 0,30 | 0169 Akro Rubin NT | https://cdn.ais-online.de/m2/45/777745/images/13/47756913px364x259.webp
powered by Heinze