## Fundermax
Fundermax
Name | Farbton | Oberfläche | Werkstoff | Breite (mm) | Länge (mm) | Stärke (mm) | Kantenausführung | Biegefestigkeit (N/mm²) | Querzugfestigkeit (N/mm²) | Bilder
Fundermax Interior Biofaserplatten | nach Hersteller-Farbkarte, natur | glatt, matt | Holzfaser | 2.150,00 | 5.640,00 | 1,60 - 12,00 | gerade | 25,00 - 45,00 | > 0,5, > 0,7, > 0,6 | https://cdn.ais-online.de/m2/45/777745/images/25/47755625px1190x670.jpg
Biofaser BF | nach Hersteller-Farbkarte, natur | glatt, matt | Holzfaser | 2.150,00 | 5.640,00 | 1,60 - 12,00 | gerade | 25,00 - 45,00 | > 0,5, > 0,7, > 0,6 | https://cdn.ais-online.de/m2/45/777745/images/25/47755625px1190x670.jpg
Biofaser BF-ST | nach Hersteller-Farbkarte, natur | glatt, matt | Holzfaser | 2.150,00 | 5.640,00 | 1,60 - 12,00 | gerade | 25,00 - 45,00 | > 0,5, > 0,7, > 0,6 | https://cdn.ais-online.de/m2/45/777745/images/25/47755625px1190x670.jpg
Biofaser BF-STX | nach Hersteller-Farbkarte, natur | glatt, matt | Holzfaser | 2.150,00 | 5.640,00 | 1,60 - 12,00 | gerade | 25,00 - 45,00 | > 0,5, > 0,7, > 0,6 | https://cdn.ais-online.de/m2/45/777745/images/25/47755625px1190x670.jpg
Biofaser BF-T | nach Hersteller-Farbkarte, natur | glatt, matt | Holzfaser | 2.150,00 | 5.640,00 | 1,60 - 12,00 | gerade | 25,00 - 45,00 | > 0,5, > 0,7, > 0,6 | https://cdn.ais-online.de/m2/45/777745/images/25/47755625px1190x670.jpg
Biofaser BF-TA | nach Hersteller-Farbkarte, natur | glatt, matt | Holzfaser | 2.150,00 | 5.640,00 | 1,60 - 12,00 | gerade | 25,00 - 45,00 | > 0,5, > 0,7, > 0,6 | https://cdn.ais-online.de/m2/45/777745/images/25/47755625px1190x670.jpg
Biofaser BF-TAX | nach Hersteller-Farbkarte, natur | glatt, matt | Holzfaser | 2.150,00 | 5.640,00 | 1,60 - 12,00 | gerade | 25,00 - 45,00 | > 0,5, > 0,7, > 0,6 | https://cdn.ais-online.de/m2/45/777745/images/25/47755625px1190x670.jpg
Biofaser BF-TL | nach Hersteller-Farbkarte, natur | glatt, matt | Holzfaser | 2.150,00 | 5.640,00 | 1,60 - 12,00 | gerade | 25,00 - 45,00 | > 0,5, > 0,7, > 0,6 | https://cdn.ais-online.de/m2/45/777745/images/25/47755625px1190x670.jpg
Biofaser BF-TLA | nach Hersteller-Farbkarte, natur | glatt, matt | Holzfaser | 2.150,00 | 5.640,00 | 1,60 - 12,00 | gerade | 25,00 - 45,00 | > 0,5, > 0,7, > 0,6 | https://cdn.ais-online.de/m2/45/777745/images/25/47755625px1190x670.jpg
Biofaser BF-TLAX | nach Hersteller-Farbkarte, natur | glatt, matt | Holzfaser | 2.150,00 | 5.640,00 | 1,60 - 12,00 | gerade | 25,00 - 45,00 | > 0,5, > 0,7, > 0,6 | https://cdn.ais-online.de/m2/45/777745/images/25/47755625px1190x670.jpg
Biofaser BF-W | nach Hersteller-Farbkarte, natur | glatt, matt | Holzfaser | 2.150,00 | 5.640,00 | 1,60 - 12,00 | gerade | 25,00 - 45,00 | > 0,5, > 0,7, > 0,6 | https://cdn.ais-online.de/m2/45/777745/images/25/47755625px1190x670.jpg
Biofaser Dekor | nach Hersteller-Farbkarte, natur | glatt, matt | Holzfaser | 2.150,00 | 5.640,00 | 1,60 - 12,00 | gerade | 25,00 - 45,00 | > 0,5, > 0,7, > 0,6 | https://cdn.ais-online.de/m2/45/777745/images/25/47755625px1190x670.jpg
Biofaser DP-Drill | nach Hersteller-Farbkarte, natur | glatt, matt | Holzfaser | 2.150,00 | 5.640,00 | 1,60 - 12,00 | gerade | 25,00 - 45,00 | > 0,5, > 0,7, > 0,6 | https://cdn.ais-online.de/m2/45/777745/images/25/47755625px1190x670.jpg
Biofaser Duplex | nach Hersteller-Farbkarte, natur | glatt, matt | Holzfaser | 2.150,00 | 5.640,00 | 1,60 - 12,00 | gerade | 25,00 - 45,00 | > 0,5, > 0,7, > 0,6 | https://cdn.ais-online.de/m2/45/777745/images/25/47755625px1190x670.jpg
powered by Heinze