## Fundermax
Fundermax
Name | Farbton | Feuerwiderstandsklasse | Werkstoff | Breite (mm) | Länge (mm) | Stärke (mm) | Brandverhalten | Kantenausführung | Biegefestigkeit (N/mm²) | sd-Wert (m) | Wärmeleitfähigkeit (W/(m*K)) | Querzugfestigkeit (N/mm²) | Bilder
Funderplan 8x3000x1875mm | natur | REI 45, REI 60 | Holzfaser | 1.870,00 | 3.000,00 | 8,00 | D-s1, d0 | stumpf | 38,00 | 1,48 | 0,18 | > 0.65 ¦ > 0.35 (nach Kochprüfung) | https://cdn.ais-online.de/m2/45/777745/images/18/47757018px1190x670.webp
powered by Heinze