## Fundermax
Fundermax
Name | Dekor | Farbton | Oberfläche | Werkstoff | Breite (mm) | Länge (mm) | Ausführung Bekleidung | Baustoff, Platte | Befestigung | Brandverhalten | Farbe des Kerns | Biegefestigkeit (N/mm²) | Wärmeleitfähigkeit (W/(m*K)) | Farbtonbezeichnung Hersteller | Bilder
Max Compact Interior (GR) H 0229 Silvretta Ulme MT 2800x1300mm | Ulme | hellbraun | glatt, matt | High Pressure Laminate (HPL) | 1.300,00 | 2.800,00 | Platte | HPL-Kompaktplatte | kleben, schrauben | D-s2, d0 | dunkelgrau, hellgrau, schwarz, weiß | 80,00 - 110,00 | 0,30 | 0229 Silvretta Ulme MT | https://cdn.ais-online.de/m2/45/777745/images/62/47505062px364x259.webp
powered by Heinze