## Fundermax
Fundermax
Name | Farbton | Oberfläche | Werkstoff | Breite (mm) | Länge (mm) | Ausführung Bekleidung | Baustoff, Platte | Befestigung | Brandverhalten | Farbe des Kerns | Biegefestigkeit (N/mm²) | Wärmeleitfähigkeit (W/(m*K)) | Farbtonbezeichnung Hersteller | Bilder
Max Compact Interior (XL) U 2369 Schwarzblau FH 4100x1854mm | blau, schwarz | glatt | High Pressure Laminate (HPL) | 1.854,00 | 4.100,00 | Platte | HPL-Kompaktplatte | kleben, schrauben | D-s2, d0 | dunkelgrau, hellgrau, schwarz, weiß | 80,00 - 110,00 | 0,30 | 2369 Schwarzblau FH | https://cdn.ais-online.de/m2/45/777745/images/20/47505220px364x259.jpg
powered by Heinze