## Fundermax
Fundermax
Name | Farbton | Oberfläche | Werkstoff | Breite (mm) | Länge (mm) | Stärke (mm) | Ausführung Bekleidung | Baustoff, Platte | Befestigung | Brandverhalten | Chemische Beständigkeit | Farbechtheit | Farbe des Kerns | Kantenausführung | Biegefestigkeit (N/mm²) | Farbtonbezeichnung Hersteller | Bilder
m.look Exterior U 5002 Smoke NT | hellgrau | seidenmatt | High Pressure Laminate (HPL) | 1.580,00 | 3.580,00 | 7,00 - 12,00 | Platte | HPL-Kompaktplatte | nieten | A2-s1, d0 | lösungsmittelbeständig | lichtecht | grau | gerade | 38,00 | 5002 Smoke NT | https://cdn.ais-online.de/m2/45/777745/images/71/47756971px364x259.webp
powered by Heinze