## Fundermax
Fundermax
Name | Dekor | Farbton | Oberfläche | Werkstoff | Breite (mm) | Länge (mm) | Stärke (mm) | Ausführung Bekleidung | Brandverhalten | Chemische Beständigkeit | Kantenausführung | Biegefestigkeit (N/mm²) | Rohdichte (kg/m³) | Schallabsorptionsgrad | Wärmeleitfähigkeit (W/(m*K)) | Farbtonbezeichnung Hersteller | Bilder
Star Favorit (E05) H 0265 Delano Nussbaum NA | Nussbaum | dunkelbraun | strukturiert | Holzspan, Mitteldichte Faserplatte (MDF), Papier | 2.070,00 | 2.800,00 | 8,00 - 38,00 | Platte | D-s2, d0 | lösungsmittelbeständig | gerade | 8,50 - 15,00 | 600,00 - 900,00 | 0,10 - 0,25 | 0,12 - 0,18 | 0265 Delano Nussbaum NA | https://cdn.ais-online.de/m2/45/777745/images/46/47505046px364x259.webp
powered by Heinze