## Fundermax
Fundermax
Name | Dekor | Farbton | Oberfläche | Werkstoff | Breite (mm) | Länge (mm) | Ausführung Bekleidung | Brandverhalten | Chemische Beständigkeit | Kantenausführung | Biegefestigkeit (N/mm²) | Rohdichte (kg/m³) | Schallabsorptionsgrad | Wärmeleitfähigkeit (W/(m*K)) | Farbtonbezeichnung Hersteller | Bilder
Star Favorit Superfront (E05) H 0665 Atram Eiche NA 2800x2070mm | Eiche | braun | strukturiert | Holzspan, Papier | 2.070,00 | 2.800,00 | Platte | D-s2, d0 | lösungsmittelbeständig | Nut und Feder | 8,50 - 11,00 | 600,00 - 900,00 | 0,10 - 0,25 | 0,12 - 0,18 | 0665 Atram Eiche NA | https://cdn.ais-online.de/m2/45/777745/images/80/47505080px364x259.webp
powered by Heinze