## Fundermax
Fundermax
Name | Farbton | Oberfläche | Werkstoff | Breite (mm) | Länge (mm) | Stärke (mm) | Ausführung Bekleidung | Baustoff, Platte | Befestigung | Brandverhalten | Chemische Beständigkeit | Farbechtheit | Farbe des Kerns | Kantenausführung | Biegefestigkeit (N/mm²) | Wärmeleitfähigkeit (W/(m*K)) | Farbtonbezeichnung Hersteller | Bilder
Surface U 0074 Pastellgrau NG | hellgrau | glänzend | High Pressure Laminate (HPL) | 1.300,00 | 4.100,00 | 6,00 - 13,00 | Platte | HPL-Kompaktplatte | kleben, schrauben | B-s2, d0 | lösungsmittelbeständig | lichtecht | braun | gerade | 80,00 | 0,30 | 0074 Pastellgrau NG | https://cdn.ais-online.de/m2/45/777745/images/68/47505068px364x259.webp
powered by Heinze