## Gerflor
Gerflor
Name | GTIN | HAN | Benutzungsintensität | Bewertungsgruppe Rutschgefahr | Dekor | Farbton | Werkstoff | Breite (mm) | Länge (mm) | Aufladungsspannung im Begehversuch | Befestigung | Bodenbelag heterogen/homogen | Brandverhalten | Chemische Beständigkeit | Farbechtheit | Formaldehyd Emissionsklasse | Lieferform | Verschleißgruppe/-klasse Bodenbelag | Anteil Recyclingmaterial (%) | Dicke Nutzschicht (mm) | Gesamtdicke Belag (mm) | Gewicht (kg/m²) | Reflexionsgrad (%) | Resteindruck (mm) | Wärmeleitfähigkeit (W/(m*K)) | Gerflor_Farbcode | Desinfektionsmittelbeständig | Lichtechtheit | Maßstabilität | Nachhaltigkeit | Oberflächenvergütung | REACH-konform | Zertifikate | Frei von Schwermetallen | TVOC (28 Tage) | NCS Farbton | Bilder
ATTRACTION CLEANTECH 600X600 - Fliesen |  |  | Klasse 34, Klasse 43 | R 10 | Beton | beige, blau, dunkelbeige, dunkelgrau, grau, grün, hellbeige, hellgrau, orange, rot | Polyvinylchlorid (PVC) | 600,00 | 600,00 | max. 2 kV (antistatisch) | lose verlegen | heterogen | Bfl-s1 | chemikalienbeständig gem. Herstellerangabe, haushaltschemikalienbeständig | lichtecht | E1 | Fliesen | Bindemittelgehalt Typ I | 80,00 | 1,00 | 5,00 | 7,46 | 7,30 - 63,70 | 0,10 | 0,25 | 2740, 2741, 2742, 2743, 2744, 2745, 3707, 3709, 4003, 4004, 4146, 4342, 4343, 4351, 4476, 8053, 8157, 8386, 8577, 8736, 8837 | ja | ≥ Stufe 6 | ≤ 0,25 % | vollständig recycelbar, hergestellt mit bis zu 80 % Recyclinganteil | Protecsol®2 | ja | FloorScore® | ja | < 10 µg/m³ | 6502-B, 4005-R80B, 7005-R80B, 2002-B, 2060-Y50R, 7502-B, 2040-G70Y, 2002-Y50R, 2005-Y50R, 5030-R90B, 5005-Y20R, 4005-Y50R, 4502-B, 4500-N, 1002-Y50R, 2005-R80B, 3060-Y80R, 8000-N, 7005-Y50R, 2005-Y30R, 5005-Y50R | https://cdn.ais-online.de/m2/45/65245/images/26/48950926px1024x748.jpg https://cdn.ais-online.de/m2/45/65245/images/10/48950910px1024x748.jpg https://cdn.ais-online.de/m2/45/65245/images/27/48939227px2000x1500.jpg https://cdn.ais-online.de/m2/45/65245/images/23/48950923px1024x748.jpg https://cdn.ais-online.de/m2/45/65245/images/33/48950933px1024x748.jpg https://cdn.ais-online.de/m2/45/65245/images/94/48950894px1024x748.jpg https://cdn.ais-online.de/m2/45/65245/images/29/48950929px1024x748.jpg https://cdn.ais-online.de/m2/45/65245/images/98/48939098px2000x1500.jpg https://cdn.ais-online.de/m2/45/65245/images/56/48939056px2000x1500.jpg https://cdn.ais-online.de/m2/45/65245/images/01/48939101px2000x1500.jpg https://cdn.ais-online.de/m2/45/65245/images/14/48950914px1024x748.jpg https://cdn.ais-online.de/m2/45/65245/images/39/48950939px1024x748.jpg https://cdn.ais-online.de/m2/45/65245/images/91/48950891px1024x748.jpg https://cdn.ais-online.de/m2/45/65245/images/17/48950917px1024x748.jpg https://cdn.ais-online.de/m2/45/65245/images/18/48939218px2000x1500.jpg https://cdn.ais-online.de/m2/45/65245/images/36/48950936px1024x748.jpg https://cdn.ais-online.de/m2/45/65245/images/35/48939035px2000x1500.jpg https://cdn.ais-online.de/m2/45/65245/images/97/48950897px1024x748.jpg https://cdn.ais-online.de/m2/45/65245/images/07/48950907px1024x748.jpg https://cdn.ais-online.de/m2/45/65245/images/20/48950920px1024x748.jpg https://cdn.ais-online.de/m2/45/65245/images/00/48950900px1024x748.jpg
ATTRACTION CLEANTECH 600X600 - AMAZONAS | 3475710379932 | 35508577 | Klasse 34, Klasse 43 | R 10 | Beton | beige, blau, dunkelbeige, dunkelgrau, grau, grün, hellbeige, hellgrau, orange, rot | Polyvinylchlorid (PVC) | 600,00 | 600,00 | max. 2 kV (antistatisch) | lose verlegen | heterogen | Bfl-s1 | chemikalienbeständig gem. Herstellerangabe, haushaltschemikalienbeständig | lichtecht | E1 | Fliesen | Bindemittelgehalt Typ I | 80,00 | 1,00 | 5,00 | 7,46 | 7,30 - 63,70 | 0,10 | 0,25 | 2740, 2741, 2742, 2743, 2744, 2745, 3707, 3709, 4003, 4004, 4146, 4342, 4343, 4351, 4476, 8053, 8157, 8386, 8577, 8736, 8837 | ja | ≥ Stufe 6 | ≤ 0,25 % | vollständig recycelbar, hergestellt mit bis zu 80 % Recyclinganteil | Protecsol®2 | ja | FloorScore® | ja | < 10 µg/m³ | 6502-B, 4005-R80B, 7005-R80B, 2002-B, 2060-Y50R, 7502-B, 2040-G70Y, 2002-Y50R, 2005-Y50R, 5030-R90B, 5005-Y20R, 4005-Y50R, 4502-B, 4500-N, 1002-Y50R, 2005-R80B, 3060-Y80R, 8000-N, 7005-Y50R, 2005-Y30R, 5005-Y50R | https://cdn.ais-online.de/m2/45/65245/images/97/48950897px1024x748.jpg
ATTRACTION CLEANTECH 600X600 - ANAMBAS | 3475710379918 | 35508053 | Klasse 34, Klasse 43 | R 10 | Beton | beige, blau, dunkelbeige, dunkelgrau, grau, grün, hellbeige, hellgrau, orange, rot | Polyvinylchlorid (PVC) | 600,00 | 600,00 | max. 2 kV (antistatisch) | lose verlegen | heterogen | Bfl-s1 | chemikalienbeständig gem. Herstellerangabe, haushaltschemikalienbeständig | lichtecht | E1 | Fliesen | Bindemittelgehalt Typ I | 80,00 | 1,00 | 5,00 | 7,46 | 7,30 - 63,70 | 0,10 | 0,25 | 2740, 2741, 2742, 2743, 2744, 2745, 3707, 3709, 4003, 4004, 4146, 4342, 4343, 4351, 4476, 8053, 8157, 8386, 8577, 8736, 8837 | ja | ≥ Stufe 6 | ≤ 0,25 % | vollständig recycelbar, hergestellt mit bis zu 80 % Recyclinganteil | Protecsol®2 | ja | FloorScore® | ja | < 10 µg/m³ | 6502-B, 4005-R80B, 7005-R80B, 2002-B, 2060-Y50R, 7502-B, 2040-G70Y, 2002-Y50R, 2005-Y50R, 5030-R90B, 5005-Y20R, 4005-Y50R, 4502-B, 4500-N, 1002-Y50R, 2005-R80B, 3060-Y80R, 8000-N, 7005-Y50R, 2005-Y30R, 5005-Y50R | https://cdn.ais-online.de/m2/45/65245/images/14/48950914px1024x748.jpg
ATTRACTION CLEANTECH 600X600 - BOA VISTA | 3475710380020 | 35508386 | Klasse 34, Klasse 43 | R 10 | Beton | beige, blau, dunkelbeige, dunkelgrau, grau, grün, hellbeige, hellgrau, orange, rot | Polyvinylchlorid (PVC) | 600,00 | 600,00 | max. 2 kV (antistatisch) | lose verlegen | heterogen | Bfl-s1 | chemikalienbeständig gem. Herstellerangabe, haushaltschemikalienbeständig | lichtecht | E1 | Fliesen | Bindemittelgehalt Typ I | 80,00 | 1,00 | 5,00 | 7,46 | 7,30 - 63,70 | 0,10 | 0,25 | 2740, 2741, 2742, 2743, 2744, 2745, 3707, 3709, 4003, 4004, 4146, 4342, 4343, 4351, 4476, 8053, 8157, 8386, 8577, 8736, 8837 | ja | ≥ Stufe 6 | ≤ 0,25 % | vollständig recycelbar, hergestellt mit bis zu 80 % Recyclinganteil | Protecsol®2 | ja | FloorScore® | ja | < 10 µg/m³ | 6502-B, 4005-R80B, 7005-R80B, 2002-B, 2060-Y50R, 7502-B, 2040-G70Y, 2002-Y50R, 2005-Y50R, 5030-R90B, 5005-Y20R, 4005-Y50R, 4502-B, 4500-N, 1002-Y50R, 2005-R80B, 3060-Y80R, 8000-N, 7005-Y50R, 2005-Y30R, 5005-Y50R | https://cdn.ais-online.de/m2/45/65245/images/23/48950923px1024x748.jpg
ATTRACTION CLEANTECH 600X600 - BROOKLYN | 3475710463983 | 35502741 | Klasse 34, Klasse 43 | R 10 | Beton | beige, blau, dunkelbeige, dunkelgrau, grau, grün, hellbeige, hellgrau, orange, rot | Polyvinylchlorid (PVC) | 600,00 | 600,00 | max. 2 kV (antistatisch) | lose verlegen | heterogen | Bfl-s1 | chemikalienbeständig gem. Herstellerangabe, haushaltschemikalienbeständig | lichtecht | E1 | Fliesen | Bindemittelgehalt Typ I | 80,00 | 1,00 | 5,00 | 7,46 | 7,30 - 63,70 | 0,10 | 0,25 | 2740, 2741, 2742, 2743, 2744, 2745, 3707, 3709, 4003, 4004, 4146, 4342, 4343, 4351, 4476, 8053, 8157, 8386, 8577, 8736, 8837 | ja | ≥ Stufe 6 | ≤ 0,25 % | vollständig recycelbar, hergestellt mit bis zu 80 % Recyclinganteil | Protecsol®2 | ja | FloorScore® | ja | < 10 µg/m³ | 6502-B, 4005-R80B, 7005-R80B, 2002-B, 2060-Y50R, 7502-B, 2040-G70Y, 2002-Y50R, 2005-Y50R, 5030-R90B, 5005-Y20R, 4005-Y50R, 4502-B, 4500-N, 1002-Y50R, 2005-R80B, 3060-Y80R, 8000-N, 7005-Y50R, 2005-Y30R, 5005-Y50R | https://cdn.ais-online.de/m2/45/65245/images/35/48939035px2000x1500.jpg
ATTRACTION CLEANTECH 600X600 - CEARA | 3475710379994 | 35503709 | Klasse 34, Klasse 43 | R 10 | Beton | beige, blau, dunkelbeige, dunkelgrau, grau, grün, hellbeige, hellgrau, orange, rot | Polyvinylchlorid (PVC) | 600,00 | 600,00 | max. 2 kV (antistatisch) | lose verlegen | heterogen | Bfl-s1 | chemikalienbeständig gem. Herstellerangabe, haushaltschemikalienbeständig | lichtecht | E1 | Fliesen | Bindemittelgehalt Typ I | 80,00 | 1,00 | 5,00 | 7,46 | 7,30 - 63,70 | 0,10 | 0,25 | 2740, 2741, 2742, 2743, 2744, 2745, 3707, 3709, 4003, 4004, 4146, 4342, 4343, 4351, 4476, 8053, 8157, 8386, 8577, 8736, 8837 | ja | ≥ Stufe 6 | ≤ 0,25 % | vollständig recycelbar, hergestellt mit bis zu 80 % Recyclinganteil | Protecsol®2 | ja | FloorScore® | ja | < 10 µg/m³ | 6502-B, 4005-R80B, 7005-R80B, 2002-B, 2060-Y50R, 7502-B, 2040-G70Y, 2002-Y50R, 2005-Y50R, 5030-R90B, 5005-Y20R, 4005-Y50R, 4502-B, 4500-N, 1002-Y50R, 2005-R80B, 3060-Y80R, 8000-N, 7005-Y50R, 2005-Y30R, 5005-Y50R | https://cdn.ais-online.de/m2/45/65245/images/91/48950891px1024x748.jpg
ATTRACTION CLEANTECH 600X600 - CENTRAL PARK | 3475710464003 | 35502743 | Klasse 34, Klasse 43 | R 10 | Beton | beige, blau, dunkelbeige, dunkelgrau, grau, grün, hellbeige, hellgrau, orange, rot | Polyvinylchlorid (PVC) | 600,00 | 600,00 | max. 2 kV (antistatisch) | lose verlegen | heterogen | Bfl-s1 | chemikalienbeständig gem. Herstellerangabe, haushaltschemikalienbeständig | lichtecht | E1 | Fliesen | Bindemittelgehalt Typ I | 80,00 | 1,00 | 5,00 | 7,46 | 7,30 - 63,70 | 0,10 | 0,25 | 2740, 2741, 2742, 2743, 2744, 2745, 3707, 3709, 4003, 4004, 4146, 4342, 4343, 4351, 4476, 8053, 8157, 8386, 8577, 8736, 8837 | ja | ≥ Stufe 6 | ≤ 0,25 % | vollständig recycelbar, hergestellt mit bis zu 80 % Recyclinganteil | Protecsol®2 | ja | FloorScore® | ja | < 10 µg/m³ | 6502-B, 4005-R80B, 7005-R80B, 2002-B, 2060-Y50R, 7502-B, 2040-G70Y, 2002-Y50R, 2005-Y50R, 5030-R90B, 5005-Y20R, 4005-Y50R, 4502-B, 4500-N, 1002-Y50R, 2005-R80B, 3060-Y80R, 8000-N, 7005-Y50R, 2005-Y30R, 5005-Y50R | https://cdn.ais-online.de/m2/45/65245/images/56/48939056px2000x1500.jpg
ATTRACTION CLEANTECH 600X600 - GOIAS | 3475710379949 | 35508157 | Klasse 34, Klasse 43 | R 10 | Beton | beige, blau, dunkelbeige, dunkelgrau, grau, grün, hellbeige, hellgrau, orange, rot | Polyvinylchlorid (PVC) | 600,00 | 600,00 | max. 2 kV (antistatisch) | lose verlegen | heterogen | Bfl-s1 | chemikalienbeständig gem. Herstellerangabe, haushaltschemikalienbeständig | lichtecht | E1 | Fliesen | Bindemittelgehalt Typ I | 80,00 | 1,00 | 5,00 | 7,46 | 7,30 - 63,70 | 0,10 | 0,25 | 2740, 2741, 2742, 2743, 2744, 2745, 3707, 3709, 4003, 4004, 4146, 4342, 4343, 4351, 4476, 8053, 8157, 8386, 8577, 8736, 8837 | ja | ≥ Stufe 6 | ≤ 0,25 % | vollständig recycelbar, hergestellt mit bis zu 80 % Recyclinganteil | Protecsol®2 | ja | FloorScore® | ja | < 10 µg/m³ | 6502-B, 4005-R80B, 7005-R80B, 2002-B, 2060-Y50R, 7502-B, 2040-G70Y, 2002-Y50R, 2005-Y50R, 5030-R90B, 5005-Y20R, 4005-Y50R, 4502-B, 4500-N, 1002-Y50R, 2005-R80B, 3060-Y80R, 8000-N, 7005-Y50R, 2005-Y30R, 5005-Y50R | https://cdn.ais-online.de/m2/45/65245/images/36/48950936px1024x748.jpg
ATTRACTION CLEANTECH 600X600 - GREIGE | 3475710380518 | 35504351 | Klasse 34, Klasse 43 | R 10 | Beton | beige, blau, dunkelbeige, dunkelgrau, grau, grün, hellbeige, hellgrau, orange, rot | Polyvinylchlorid (PVC) | 600,00 | 600,00 | max. 2 kV (antistatisch) | lose verlegen | heterogen | Bfl-s1 | chemikalienbeständig gem. Herstellerangabe, haushaltschemikalienbeständig | lichtecht | E1 | Fliesen | Bindemittelgehalt Typ I | 80,00 | 1,00 | 5,00 | 7,46 | 7,30 - 63,70 | 0,10 | 0,25 | 2740, 2741, 2742, 2743, 2744, 2745, 3707, 3709, 4003, 4004, 4146, 4342, 4343, 4351, 4476, 8053, 8157, 8386, 8577, 8736, 8837 | ja | ≥ Stufe 6 | ≤ 0,25 % | vollständig recycelbar, hergestellt mit bis zu 80 % Recyclinganteil | Protecsol®2 | ja | FloorScore® | ja | < 10 µg/m³ | 6502-B, 4005-R80B, 7005-R80B, 2002-B, 2060-Y50R, 7502-B, 2040-G70Y, 2002-Y50R, 2005-Y50R, 5030-R90B, 5005-Y20R, 4005-Y50R, 4502-B, 4500-N, 1002-Y50R, 2005-R80B, 3060-Y80R, 8000-N, 7005-Y50R, 2005-Y30R, 5005-Y50R | https://cdn.ais-online.de/m2/45/65245/images/00/48950900px1024x748.jpg
ATTRACTION CLEANTECH 600X600 - HARLEM SOFT | 3475710463976 | 35502740 | Klasse 34, Klasse 43 | R 10 | Beton | beige, blau, dunkelbeige, dunkelgrau, grau, grün, hellbeige, hellgrau, orange, rot | Polyvinylchlorid (PVC) | 600,00 | 600,00 | max. 2 kV (antistatisch) | lose verlegen | heterogen | Bfl-s1 | chemikalienbeständig gem. Herstellerangabe, haushaltschemikalienbeständig | lichtecht | E1 | Fliesen | Bindemittelgehalt Typ I | 80,00 | 1,00 | 5,00 | 7,46 | 7,30 - 63,70 | 0,10 | 0,25 | 2740, 2741, 2742, 2743, 2744, 2745, 3707, 3709, 4003, 4004, 4146, 4342, 4343, 4351, 4476, 8053, 8157, 8386, 8577, 8736, 8837 | ja | ≥ Stufe 6 | ≤ 0,25 % | vollständig recycelbar, hergestellt mit bis zu 80 % Recyclinganteil | Protecsol®2 | ja | FloorScore® | ja | < 10 µg/m³ | 6502-B, 4005-R80B, 7005-R80B, 2002-B, 2060-Y50R, 7502-B, 2040-G70Y, 2002-Y50R, 2005-Y50R, 5030-R90B, 5005-Y20R, 4005-Y50R, 4502-B, 4500-N, 1002-Y50R, 2005-R80B, 3060-Y80R, 8000-N, 7005-Y50R, 2005-Y30R, 5005-Y50R | https://cdn.ais-online.de/m2/45/65245/images/27/48939227px2000x1500.jpg
ATTRACTION CLEANTECH 600X600 - JUARA | 3475710379925 | 35504342 | Klasse 34, Klasse 43 | R 10 | Beton | beige, blau, dunkelbeige, dunkelgrau, grau, grün, hellbeige, hellgrau, orange, rot | Polyvinylchlorid (PVC) | 600,00 | 600,00 | max. 2 kV (antistatisch) | lose verlegen | heterogen | Bfl-s1 | chemikalienbeständig gem. Herstellerangabe, haushaltschemikalienbeständig | lichtecht | E1 | Fliesen | Bindemittelgehalt Typ I | 80,00 | 1,00 | 5,00 | 7,46 | 7,30 - 63,70 | 0,10 | 0,25 | 2740, 2741, 2742, 2743, 2744, 2745, 3707, 3709, 4003, 4004, 4146, 4342, 4343, 4351, 4476, 8053, 8157, 8386, 8577, 8736, 8837 | ja | ≥ Stufe 6 | ≤ 0,25 % | vollständig recycelbar, hergestellt mit bis zu 80 % Recyclinganteil | Protecsol®2 | ja | FloorScore® | ja | < 10 µg/m³ | 6502-B, 4005-R80B, 7005-R80B, 2002-B, 2060-Y50R, 7502-B, 2040-G70Y, 2002-Y50R, 2005-Y50R, 5030-R90B, 5005-Y20R, 4005-Y50R, 4502-B, 4500-N, 1002-Y50R, 2005-R80B, 3060-Y80R, 8000-N, 7005-Y50R, 2005-Y30R, 5005-Y50R | https://cdn.ais-online.de/m2/45/65245/images/07/48950907px1024x748.jpg
ATTRACTION CLEANTECH 600X600 - MOHELI | 3475710379901 | 35504146 | Klasse 34, Klasse 43 | R 10 | Beton | beige, blau, dunkelbeige, dunkelgrau, grau, grün, hellbeige, hellgrau, orange, rot | Polyvinylchlorid (PVC) | 600,00 | 600,00 | max. 2 kV (antistatisch) | lose verlegen | heterogen | Bfl-s1 | chemikalienbeständig gem. Herstellerangabe, haushaltschemikalienbeständig | lichtecht | E1 | Fliesen | Bindemittelgehalt Typ I | 80,00 | 1,00 | 5,00 | 7,46 | 7,30 - 63,70 | 0,10 | 0,25 | 2740, 2741, 2742, 2743, 2744, 2745, 3707, 3709, 4003, 4004, 4146, 4342, 4343, 4351, 4476, 8053, 8157, 8386, 8577, 8736, 8837 | ja | ≥ Stufe 6 | ≤ 0,25 % | vollständig recycelbar, hergestellt mit bis zu 80 % Recyclinganteil | Protecsol®2 | ja | FloorScore® | ja | < 10 µg/m³ | 6502-B, 4005-R80B, 7005-R80B, 2002-B, 2060-Y50R, 7502-B, 2040-G70Y, 2002-Y50R, 2005-Y50R, 5030-R90B, 5005-Y20R, 4005-Y50R, 4502-B, 4500-N, 1002-Y50R, 2005-R80B, 3060-Y80R, 8000-N, 7005-Y50R, 2005-Y30R, 5005-Y50R | https://cdn.ais-online.de/m2/45/65245/images/94/48950894px1024x748.jpg
ATTRACTION CLEANTECH 600X600 - PAGO | 3475710379970 | 35504004 | Klasse 34, Klasse 43 | R 10 | Beton | beige, blau, dunkelbeige, dunkelgrau, grau, grün, hellbeige, hellgrau, orange, rot | Polyvinylchlorid (PVC) | 600,00 | 600,00 | max. 2 kV (antistatisch) | lose verlegen | heterogen | Bfl-s1 | chemikalienbeständig gem. Herstellerangabe, haushaltschemikalienbeständig | lichtecht | E1 | Fliesen | Bindemittelgehalt Typ I | 80,00 | 1,00 | 5,00 | 7,46 | 7,30 - 63,70 | 0,10 | 0,25 | 2740, 2741, 2742, 2743, 2744, 2745, 3707, 3709, 4003, 4004, 4146, 4342, 4343, 4351, 4476, 8053, 8157, 8386, 8577, 8736, 8837 | ja | ≥ Stufe 6 | ≤ 0,25 % | vollständig recycelbar, hergestellt mit bis zu 80 % Recyclinganteil | Protecsol®2 | ja | FloorScore® | ja | < 10 µg/m³ | 6502-B, 4005-R80B, 7005-R80B, 2002-B, 2060-Y50R, 7502-B, 2040-G70Y, 2002-Y50R, 2005-Y50R, 5030-R90B, 5005-Y20R, 4005-Y50R, 4502-B, 4500-N, 1002-Y50R, 2005-R80B, 3060-Y80R, 8000-N, 7005-Y50R, 2005-Y30R, 5005-Y50R | https://cdn.ais-online.de/m2/45/65245/images/26/48950926px1024x748.jpg
ATTRACTION CLEANTECH 600X600 - PARAIBA | 3475710380006 | 35503707 | Klasse 34, Klasse 43 | R 10 | Beton | beige, blau, dunkelbeige, dunkelgrau, grau, grün, hellbeige, hellgrau, orange, rot | Polyvinylchlorid (PVC) | 600,00 | 600,00 | max. 2 kV (antistatisch) | lose verlegen | heterogen | Bfl-s1 | chemikalienbeständig gem. Herstellerangabe, haushaltschemikalienbeständig | lichtecht | E1 | Fliesen | Bindemittelgehalt Typ I | 80,00 | 1,00 | 5,00 | 7,46 | 7,30 - 63,70 | 0,10 | 0,25 | 2740, 2741, 2742, 2743, 2744, 2745, 3707, 3709, 4003, 4004, 4146, 4342, 4343, 4351, 4476, 8053, 8157, 8386, 8577, 8736, 8837 | ja | ≥ Stufe 6 | ≤ 0,25 % | vollständig recycelbar, hergestellt mit bis zu 80 % Recyclinganteil | Protecsol®2 | ja | FloorScore® | ja | < 10 µg/m³ | 6502-B, 4005-R80B, 7005-R80B, 2002-B, 2060-Y50R, 7502-B, 2040-G70Y, 2002-Y50R, 2005-Y50R, 5030-R90B, 5005-Y20R, 4005-Y50R, 4502-B, 4500-N, 1002-Y50R, 2005-R80B, 3060-Y80R, 8000-N, 7005-Y50R, 2005-Y30R, 5005-Y50R | https://cdn.ais-online.de/m2/45/65245/images/17/48950917px1024x748.jpg
ATTRACTION CLEANTECH 600X600 - PLAZA | 3475710464027 | 35502745 | Klasse 34, Klasse 43 | R 10 | Beton | beige, blau, dunkelbeige, dunkelgrau, grau, grün, hellbeige, hellgrau, orange, rot | Polyvinylchlorid (PVC) | 600,00 | 600,00 | max. 2 kV (antistatisch) | lose verlegen | heterogen | Bfl-s1 | chemikalienbeständig gem. Herstellerangabe, haushaltschemikalienbeständig | lichtecht | E1 | Fliesen | Bindemittelgehalt Typ I | 80,00 | 1,00 | 5,00 | 7,46 | 7,30 - 63,70 | 0,10 | 0,25 | 2740, 2741, 2742, 2743, 2744, 2745, 3707, 3709, 4003, 4004, 4146, 4342, 4343, 4351, 4476, 8053, 8157, 8386, 8577, 8736, 8837 | ja | ≥ Stufe 6 | ≤ 0,25 % | vollständig recycelbar, hergestellt mit bis zu 80 % Recyclinganteil | Protecsol®2 | ja | FloorScore® | ja | < 10 µg/m³ | 6502-B, 4005-R80B, 7005-R80B, 2002-B, 2060-Y50R, 7502-B, 2040-G70Y, 2002-Y50R, 2005-Y50R, 5030-R90B, 5005-Y20R, 4005-Y50R, 4502-B, 4500-N, 1002-Y50R, 2005-R80B, 3060-Y80R, 8000-N, 7005-Y50R, 2005-Y30R, 5005-Y50R | https://cdn.ais-online.de/m2/45/65245/images/18/48939218px2000x1500.jpg
ATTRACTION CLEANTECH 600X600 - QUEENS SOFT | 3475710464010 | 35502744 | Klasse 34, Klasse 43 | R 10 | Beton | beige, blau, dunkelbeige, dunkelgrau, grau, grün, hellbeige, hellgrau, orange, rot | Polyvinylchlorid (PVC) | 600,00 | 600,00 | max. 2 kV (antistatisch) | lose verlegen | heterogen | Bfl-s1 | chemikalienbeständig gem. Herstellerangabe, haushaltschemikalienbeständig | lichtecht | E1 | Fliesen | Bindemittelgehalt Typ I | 80,00 | 1,00 | 5,00 | 7,46 | 7,30 - 63,70 | 0,10 | 0,25 | 2740, 2741, 2742, 2743, 2744, 2745, 3707, 3709, 4003, 4004, 4146, 4342, 4343, 4351, 4476, 8053, 8157, 8386, 8577, 8736, 8837 | ja | ≥ Stufe 6 | ≤ 0,25 % | vollständig recycelbar, hergestellt mit bis zu 80 % Recyclinganteil | Protecsol®2 | ja | FloorScore® | ja | < 10 µg/m³ | 6502-B, 4005-R80B, 7005-R80B, 2002-B, 2060-Y50R, 7502-B, 2040-G70Y, 2002-Y50R, 2005-Y50R, 5030-R90B, 5005-Y20R, 4005-Y50R, 4502-B, 4500-N, 1002-Y50R, 2005-R80B, 3060-Y80R, 8000-N, 7005-Y50R, 2005-Y30R, 5005-Y50R | https://cdn.ais-online.de/m2/45/65245/images/01/48939101px2000x1500.jpg
ATTRACTION CLEANTECH 600X600 - RECIFE | 3475710379895 | 35508736 | Klasse 34, Klasse 43 | R 10 | Beton | beige, blau, dunkelbeige, dunkelgrau, grau, grün, hellbeige, hellgrau, orange, rot | Polyvinylchlorid (PVC) | 600,00 | 600,00 | max. 2 kV (antistatisch) | lose verlegen | heterogen | Bfl-s1 | chemikalienbeständig gem. Herstellerangabe, haushaltschemikalienbeständig | lichtecht | E1 | Fliesen | Bindemittelgehalt Typ I | 80,00 | 1,00 | 5,00 | 7,46 | 7,30 - 63,70 | 0,10 | 0,25 | 2740, 2741, 2742, 2743, 2744, 2745, 3707, 3709, 4003, 4004, 4146, 4342, 4343, 4351, 4476, 8053, 8157, 8386, 8577, 8736, 8837 | ja | ≥ Stufe 6 | ≤ 0,25 % | vollständig recycelbar, hergestellt mit bis zu 80 % Recyclinganteil | Protecsol®2 | ja | FloorScore® | ja | < 10 µg/m³ | 6502-B, 4005-R80B, 7005-R80B, 2002-B, 2060-Y50R, 7502-B, 2040-G70Y, 2002-Y50R, 2005-Y50R, 5030-R90B, 5005-Y20R, 4005-Y50R, 4502-B, 4500-N, 1002-Y50R, 2005-R80B, 3060-Y80R, 8000-N, 7005-Y50R, 2005-Y30R, 5005-Y50R | https://cdn.ais-online.de/m2/45/65245/images/33/48950933px1024x748.jpg
ATTRACTION CLEANTECH 600X600 - SONGO | 3475710379963 | 35508837 | Klasse 34, Klasse 43 | R 10 | Beton | beige, blau, dunkelbeige, dunkelgrau, grau, grün, hellbeige, hellgrau, orange, rot | Polyvinylchlorid (PVC) | 600,00 | 600,00 | max. 2 kV (antistatisch) | lose verlegen | heterogen | Bfl-s1 | chemikalienbeständig gem. Herstellerangabe, haushaltschemikalienbeständig | lichtecht | E1 | Fliesen | Bindemittelgehalt Typ I | 80,00 | 1,00 | 5,00 | 7,46 | 7,30 - 63,70 | 0,10 | 0,25 | 2740, 2741, 2742, 2743, 2744, 2745, 3707, 3709, 4003, 4004, 4146, 4342, 4343, 4351, 4476, 8053, 8157, 8386, 8577, 8736, 8837 | ja | ≥ Stufe 6 | ≤ 0,25 % | vollständig recycelbar, hergestellt mit bis zu 80 % Recyclinganteil | Protecsol®2 | ja | FloorScore® | ja | < 10 µg/m³ | 6502-B, 4005-R80B, 7005-R80B, 2002-B, 2060-Y50R, 7502-B, 2040-G70Y, 2002-Y50R, 2005-Y50R, 5030-R90B, 5005-Y20R, 4005-Y50R, 4502-B, 4500-N, 1002-Y50R, 2005-R80B, 3060-Y80R, 8000-N, 7005-Y50R, 2005-Y30R, 5005-Y50R | https://cdn.ais-online.de/m2/45/65245/images/29/48950929px1024x748.jpg
ATTRACTION CLEANTECH 600X600 - TAO | 3475710379987 | 35504003 | Klasse 34, Klasse 43 | R 10 | Beton | beige, blau, dunkelbeige, dunkelgrau, grau, grün, hellbeige, hellgrau, orange, rot | Polyvinylchlorid (PVC) | 600,00 | 600,00 | max. 2 kV (antistatisch) | lose verlegen | heterogen | Bfl-s1 | chemikalienbeständig gem. Herstellerangabe, haushaltschemikalienbeständig | lichtecht | E1 | Fliesen | Bindemittelgehalt Typ I | 80,00 | 1,00 | 5,00 | 7,46 | 7,30 - 63,70 | 0,10 | 0,25 | 2740, 2741, 2742, 2743, 2744, 2745, 3707, 3709, 4003, 4004, 4146, 4342, 4343, 4351, 4476, 8053, 8157, 8386, 8577, 8736, 8837 | ja | ≥ Stufe 6 | ≤ 0,25 % | vollständig recycelbar, hergestellt mit bis zu 80 % Recyclinganteil | Protecsol®2 | ja | FloorScore® | ja | < 10 µg/m³ | 6502-B, 4005-R80B, 7005-R80B, 2002-B, 2060-Y50R, 7502-B, 2040-G70Y, 2002-Y50R, 2005-Y50R, 5030-R90B, 5005-Y20R, 4005-Y50R, 4502-B, 4500-N, 1002-Y50R, 2005-R80B, 3060-Y80R, 8000-N, 7005-Y50R, 2005-Y30R, 5005-Y50R | https://cdn.ais-online.de/m2/45/65245/images/10/48950910px1024x748.jpg
ATTRACTION CLEANTECH 600X600 - TIMES SQUARE | 3475710463990 | 35502742 | Klasse 34, Klasse 43 | R 10 | Beton | beige, blau, dunkelbeige, dunkelgrau, grau, grün, hellbeige, hellgrau, orange, rot | Polyvinylchlorid (PVC) | 600,00 | 600,00 | max. 2 kV (antistatisch) | lose verlegen | heterogen | Bfl-s1 | chemikalienbeständig gem. Herstellerangabe, haushaltschemikalienbeständig | lichtecht | E1 | Fliesen | Bindemittelgehalt Typ I | 80,00 | 1,00 | 5,00 | 7,46 | 7,30 - 63,70 | 0,10 | 0,25 | 2740, 2741, 2742, 2743, 2744, 2745, 3707, 3709, 4003, 4004, 4146, 4342, 4343, 4351, 4476, 8053, 8157, 8386, 8577, 8736, 8837 | ja | ≥ Stufe 6 | ≤ 0,25 % | vollständig recycelbar, hergestellt mit bis zu 80 % Recyclinganteil | Protecsol®2 | ja | FloorScore® | ja | < 10 µg/m³ | 6502-B, 4005-R80B, 7005-R80B, 2002-B, 2060-Y50R, 7502-B, 2040-G70Y, 2002-Y50R, 2005-Y50R, 5030-R90B, 5005-Y20R, 4005-Y50R, 4502-B, 4500-N, 1002-Y50R, 2005-R80B, 3060-Y80R, 8000-N, 7005-Y50R, 2005-Y30R, 5005-Y50R | https://cdn.ais-online.de/m2/45/65245/images/98/48939098px2000x1500.jpg
ATTRACTION CLEANTECH 600X600 - TOKELAU | 3475710380013 | 35504343 | Klasse 34, Klasse 43 | R 10 | Beton | beige, blau, dunkelbeige, dunkelgrau, grau, grün, hellbeige, hellgrau, orange, rot | Polyvinylchlorid (PVC) | 600,00 | 600,00 | max. 2 kV (antistatisch) | lose verlegen | heterogen | Bfl-s1 | chemikalienbeständig gem. Herstellerangabe, haushaltschemikalienbeständig | lichtecht | E1 | Fliesen | Bindemittelgehalt Typ I | 80,00 | 1,00 | 5,00 | 7,46 | 7,30 - 63,70 | 0,10 | 0,25 | 2740, 2741, 2742, 2743, 2744, 2745, 3707, 3709, 4003, 4004, 4146, 4342, 4343, 4351, 4476, 8053, 8157, 8386, 8577, 8736, 8837 | ja | ≥ Stufe 6 | ≤ 0,25 % | vollständig recycelbar, hergestellt mit bis zu 80 % Recyclinganteil | Protecsol®2 | ja | FloorScore® | ja | < 10 µg/m³ | 6502-B, 4005-R80B, 7005-R80B, 2002-B, 2060-Y50R, 7502-B, 2040-G70Y, 2002-Y50R, 2005-Y50R, 5030-R90B, 5005-Y20R, 4005-Y50R, 4502-B, 4500-N, 1002-Y50R, 2005-R80B, 3060-Y80R, 8000-N, 7005-Y50R, 2005-Y30R, 5005-Y50R | https://cdn.ais-online.de/m2/45/65245/images/20/48950920px1024x748.jpg
ATTRACTION CLEANTECH 600X600 - WATTARU | 3475710379956 | 35504476 | Klasse 34, Klasse 43 | R 10 | Beton | beige, blau, dunkelbeige, dunkelgrau, grau, grün, hellbeige, hellgrau, orange, rot | Polyvinylchlorid (PVC) | 600,00 | 600,00 | max. 2 kV (antistatisch) | lose verlegen | heterogen | Bfl-s1 | chemikalienbeständig gem. Herstellerangabe, haushaltschemikalienbeständig | lichtecht | E1 | Fliesen | Bindemittelgehalt Typ I | 80,00 | 1,00 | 5,00 | 7,46 | 7,30 - 63,70 | 0,10 | 0,25 | 2740, 2741, 2742, 2743, 2744, 2745, 3707, 3709, 4003, 4004, 4146, 4342, 4343, 4351, 4476, 8053, 8157, 8386, 8577, 8736, 8837 | ja | ≥ Stufe 6 | ≤ 0,25 % | vollständig recycelbar, hergestellt mit bis zu 80 % Recyclinganteil | Protecsol®2 | ja | FloorScore® | ja | < 10 µg/m³ | 6502-B, 4005-R80B, 7005-R80B, 2002-B, 2060-Y50R, 7502-B, 2040-G70Y, 2002-Y50R, 2005-Y50R, 5030-R90B, 5005-Y20R, 4005-Y50R, 4502-B, 4500-N, 1002-Y50R, 2005-R80B, 3060-Y80R, 8000-N, 7005-Y50R, 2005-Y30R, 5005-Y50R | https://cdn.ais-online.de/m2/45/65245/images/39/48950939px1024x748.jpg
powered by Heinze