## Gerflor
Gerflor
Name | GTIN | HAN | Benutzungsintensität | Bewertungsgruppe Rutschgefahr | Farbton | Oberfläche | Werkstoff | Breite (mm) | Länge (mm) | Aufladungsspannung im Begehversuch | Befestigung | Bodenbelag heterogen/homogen | Brandverhalten | Chemische Beständigkeit | Farbechtheit | Formaldehyd Emissionsklasse | Lieferform | Verschleißgruppe/-klasse Bodenbelag | Anteil Recyclingmaterial (%) | Dicke Nutzschicht (mm) | Gesamtdicke Belag (mm) | Gewicht (kg/m²) | Reflexionsgrad (%) | Resteindruck (mm) | Wärmeleitfähigkeit (W/(m*K)) | Gerflor_Farbcode | Desinfektionsmittelbeständig | Lichtechtheit | Maßstabilität | Nachhaltigkeit | Oberflächenvergütung | REACH-konform | Zertifikate | Frei von Schwermetallen | TVOC (28 Tage) | NCS Farbton | Bilder
ATTRACTION CLEANTECH 600X600 - MOHELI | 3475710379901 | 35504146 | Klasse 34, Klasse 43 | R 10 | rot | strukturiert | Polyvinylchlorid (PVC) | 600,00 | 600,00 | max. 2 kV (antistatisch) | lose verlegen | heterogen | Bfl-s1 | chemikalienbeständig gem. Herstellerangabe, haushaltschemikalienbeständig | lichtecht | E1 | Fliesen | Bindemittelgehalt Typ I | 80,00 | 1,00 | 5,00 | 7,46 | 13,90 | 0,10 | 0,25 | 4146 | ja | ≥ Stufe 6 | ≤ 0,25 % | vollständig recycelbar, hergestellt mit bis zu 80 % Recyclinganteil | Protecsol®2 | ja | FloorScore® | ja | < 10 µg/m³ | 3060-Y80R | https://cdn.ais-online.de/m2/45/65245/images/94/48950894px1024x748.jpg
powered by Heinze