## Gerflor
Gerflor
Name | GTIN | HAN | Benutzungsintensität | Bewertungsgruppe Rutschgefahr | Dekor | Farbton | Oberfläche | Werkstoff | Breite (mm) | Länge (mm) | Aufladungsspannung im Begehversuch | Befestigung | Bodenbelag heterogen/homogen | Brandverhalten | Chemische Beständigkeit | Farbechtheit | Formaldehyd Emissionsklasse | Lieferform | Verschleißgruppe/-klasse Bodenbelag | Anteil Recyclingmaterial (%) | Dicke Nutzschicht (mm) | Gesamtdicke Belag (mm) | Gewicht (kg/m²) | Reflexionsgrad (%) | Resteindruck (mm) | Wärmeleitfähigkeit (W/(m*K)) | Gerflor_Farbcode | Desinfektionsmittelbeständig | Lichtechtheit | Maßstabilität | Nachhaltigkeit | Oberflächenvergütung | REACH-konform | Zertifikate | Frei von Schwermetallen | TVOC (28 Tage) | NCS Farbton | Bilder
ATTRACTION CONNECT 635X635 - Fliesen |  |  | Klasse 34, Klasse 43 | R 10 | Beton | beige, blau, dunkelbeige, dunkelgrau, grau, grün, hellbeige, hellgrau, orange, rot | strukturiert | Polyvinylchlorid (PVC) | 635,00 | 635,00 | max. 2 kV (antistatisch) | lose verlegen | heterogen | Bfl-s1 | chemikalienbeständig gem. Herstellerangabe, haushaltschemikalienbeständig | lichtecht | E1 | Fliesen | Bindemittelgehalt Typ I | 80,00 | 1,00 | 5,00 | 7,46 | 7,30 - 63,70 | 0,10 | 0,25 | 2740, 2741, 2742, 2743, 2744, 2745, 3707, 3709, 4003, 4004, 4146, 4342, 4343, 4351, 4476, 8053, 8157, 8386, 8577, 8736, 8837 | ja | ≥ Stufe 6 | ≤ 0,25 % | vollständig recycelbar, hergestellt mit bis zu 80 % Recyclinganteil | Protecsol®2 | ja | FloorScore® | ja | < 10 µg/m³ | 7502-B, 2002-Y50R, 3060-Y80R, 2002-B, 4005-R80B, 8000-N, 2005-R80B, 2040-G70Y, 6502-B, 7005-R80B, 5005-Y50R, 2005-Y30R, 5005-Y20R, 4005-Y50R, 5030-R90B, 2060-Y50R, 4502-B, 1002-Y50R, 4500-N, 2005-Y50R, 7005-Y50R | https://cdn.ais-online.de/m2/45/65245/images/35/48939035px2000x1500.jpg https://cdn.ais-online.de/m2/45/65245/images/14/48950914px1024x748.jpg https://cdn.ais-online.de/m2/45/65245/images/01/48939101px2000x1500.jpg https://cdn.ais-online.de/m2/45/65245/images/39/48950939px1024x748.jpg https://cdn.ais-online.de/m2/45/65245/images/36/48950936px1024x748.jpg https://cdn.ais-online.de/m2/45/65245/images/10/48950910px1024x748.jpg https://cdn.ais-online.de/m2/45/65245/images/23/48950923px1024x748.jpg https://cdn.ais-online.de/m2/45/65245/images/27/48939227px2000x1500.jpg https://cdn.ais-online.de/m2/45/65245/images/20/48950920px1024x748.jpg https://cdn.ais-online.de/m2/45/65245/images/56/48939056px2000x1500.jpg https://cdn.ais-online.de/m2/45/65245/images/00/48950900px1024x748.jpg https://cdn.ais-online.de/m2/45/65245/images/17/48950917px1024x748.jpg https://cdn.ais-online.de/m2/45/65245/images/07/48950907px1024x748.jpg https://cdn.ais-online.de/m2/45/65245/images/94/48950894px1024x748.jpg https://cdn.ais-online.de/m2/45/65245/images/18/48939218px2000x1500.jpg https://cdn.ais-online.de/m2/45/65245/images/91/48950891px1024x748.jpg https://cdn.ais-online.de/m2/45/65245/images/29/48950929px1024x748.jpg https://cdn.ais-online.de/m2/45/65245/images/33/48950933px1024x748.jpg https://cdn.ais-online.de/m2/45/65245/images/97/48950897px1024x748.jpg https://cdn.ais-online.de/m2/45/65245/images/26/48950926px1024x748.jpg https://cdn.ais-online.de/m2/45/65245/images/98/48939098px2000x1500.jpg
ATTRACTION CONNECT 635X635 - AMAZONAS | 3475710379185 | 36358577 | Klasse 34, Klasse 43 | R 10 | Beton | beige, blau, dunkelbeige, dunkelgrau, grau, grün, hellbeige, hellgrau, orange, rot | strukturiert | Polyvinylchlorid (PVC) | 635,00 | 635,00 | max. 2 kV (antistatisch) | lose verlegen | heterogen | Bfl-s1 | chemikalienbeständig gem. Herstellerangabe, haushaltschemikalienbeständig | lichtecht | E1 | Fliesen | Bindemittelgehalt Typ I | 80,00 | 1,00 | 5,00 | 7,46 | 7,30 - 63,70 | 0,10 | 0,25 | 2740, 2741, 2742, 2743, 2744, 2745, 3707, 3709, 4003, 4004, 4146, 4342, 4343, 4351, 4476, 8053, 8157, 8386, 8577, 8736, 8837 | ja | ≥ Stufe 6 | ≤ 0,25 % | vollständig recycelbar, hergestellt mit bis zu 80 % Recyclinganteil | Protecsol®2 | ja | FloorScore® | ja | < 10 µg/m³ | 7502-B, 2002-Y50R, 3060-Y80R, 2002-B, 4005-R80B, 8000-N, 2005-R80B, 2040-G70Y, 6502-B, 7005-R80B, 5005-Y50R, 2005-Y30R, 5005-Y20R, 4005-Y50R, 5030-R90B, 2060-Y50R, 4502-B, 1002-Y50R, 4500-N, 2005-Y50R, 7005-Y50R | https://cdn.ais-online.de/m2/45/65245/images/97/48950897px1024x748.jpg
ATTRACTION CONNECT 635X635 - ANAMBAS | 3475710379161 | 36358053 | Klasse 34, Klasse 43 | R 10 | Beton | beige, blau, dunkelbeige, dunkelgrau, grau, grün, hellbeige, hellgrau, orange, rot | strukturiert | Polyvinylchlorid (PVC) | 635,00 | 635,00 | max. 2 kV (antistatisch) | lose verlegen | heterogen | Bfl-s1 | chemikalienbeständig gem. Herstellerangabe, haushaltschemikalienbeständig | lichtecht | E1 | Fliesen | Bindemittelgehalt Typ I | 80,00 | 1,00 | 5,00 | 7,46 | 7,30 - 63,70 | 0,10 | 0,25 | 2740, 2741, 2742, 2743, 2744, 2745, 3707, 3709, 4003, 4004, 4146, 4342, 4343, 4351, 4476, 8053, 8157, 8386, 8577, 8736, 8837 | ja | ≥ Stufe 6 | ≤ 0,25 % | vollständig recycelbar, hergestellt mit bis zu 80 % Recyclinganteil | Protecsol®2 | ja | FloorScore® | ja | < 10 µg/m³ | 7502-B, 2002-Y50R, 3060-Y80R, 2002-B, 4005-R80B, 8000-N, 2005-R80B, 2040-G70Y, 6502-B, 7005-R80B, 5005-Y50R, 2005-Y30R, 5005-Y20R, 4005-Y50R, 5030-R90B, 2060-Y50R, 4502-B, 1002-Y50R, 4500-N, 2005-Y50R, 7005-Y50R | https://cdn.ais-online.de/m2/45/65245/images/14/48950914px1024x748.jpg
ATTRACTION CONNECT 635X635 - BOA VISTA | 3475710379123 | 36358386 | Klasse 34, Klasse 43 | R 10 | Beton | beige, blau, dunkelbeige, dunkelgrau, grau, grün, hellbeige, hellgrau, orange, rot | strukturiert | Polyvinylchlorid (PVC) | 635,00 | 635,00 | max. 2 kV (antistatisch) | lose verlegen | heterogen | Bfl-s1 | chemikalienbeständig gem. Herstellerangabe, haushaltschemikalienbeständig | lichtecht | E1 | Fliesen | Bindemittelgehalt Typ I | 80,00 | 1,00 | 5,00 | 7,46 | 7,30 - 63,70 | 0,10 | 0,25 | 2740, 2741, 2742, 2743, 2744, 2745, 3707, 3709, 4003, 4004, 4146, 4342, 4343, 4351, 4476, 8053, 8157, 8386, 8577, 8736, 8837 | ja | ≥ Stufe 6 | ≤ 0,25 % | vollständig recycelbar, hergestellt mit bis zu 80 % Recyclinganteil | Protecsol®2 | ja | FloorScore® | ja | < 10 µg/m³ | 7502-B, 2002-Y50R, 3060-Y80R, 2002-B, 4005-R80B, 8000-N, 2005-R80B, 2040-G70Y, 6502-B, 7005-R80B, 5005-Y50R, 2005-Y30R, 5005-Y20R, 4005-Y50R, 5030-R90B, 2060-Y50R, 4502-B, 1002-Y50R, 4500-N, 2005-Y50R, 7005-Y50R | https://cdn.ais-online.de/m2/45/65245/images/23/48950923px1024x748.jpg
ATTRACTION CONNECT 635X635 - BROOKLYN | 3475710415586 | 36352741 | Klasse 34, Klasse 43 | R 10 | Beton | beige, blau, dunkelbeige, dunkelgrau, grau, grün, hellbeige, hellgrau, orange, rot | strukturiert | Polyvinylchlorid (PVC) | 635,00 | 635,00 | max. 2 kV (antistatisch) | lose verlegen | heterogen | Bfl-s1 | chemikalienbeständig gem. Herstellerangabe, haushaltschemikalienbeständig | lichtecht | E1 | Fliesen | Bindemittelgehalt Typ I | 80,00 | 1,00 | 5,00 | 7,46 | 7,30 - 63,70 | 0,10 | 0,25 | 2740, 2741, 2742, 2743, 2744, 2745, 3707, 3709, 4003, 4004, 4146, 4342, 4343, 4351, 4476, 8053, 8157, 8386, 8577, 8736, 8837 | ja | ≥ Stufe 6 | ≤ 0,25 % | vollständig recycelbar, hergestellt mit bis zu 80 % Recyclinganteil | Protecsol®2 | ja | FloorScore® | ja | < 10 µg/m³ | 7502-B, 2002-Y50R, 3060-Y80R, 2002-B, 4005-R80B, 8000-N, 2005-R80B, 2040-G70Y, 6502-B, 7005-R80B, 5005-Y50R, 2005-Y30R, 5005-Y20R, 4005-Y50R, 5030-R90B, 2060-Y50R, 4502-B, 1002-Y50R, 4500-N, 2005-Y50R, 7005-Y50R | https://cdn.ais-online.de/m2/45/65245/images/35/48939035px2000x1500.jpg
ATTRACTION CONNECT 635X635 - CEARA | 3475710379093 | 36353709 | Klasse 34, Klasse 43 | R 10 | Beton | beige, blau, dunkelbeige, dunkelgrau, grau, grün, hellbeige, hellgrau, orange, rot | strukturiert | Polyvinylchlorid (PVC) | 635,00 | 635,00 | max. 2 kV (antistatisch) | lose verlegen | heterogen | Bfl-s1 | chemikalienbeständig gem. Herstellerangabe, haushaltschemikalienbeständig | lichtecht | E1 | Fliesen | Bindemittelgehalt Typ I | 80,00 | 1,00 | 5,00 | 7,46 | 7,30 - 63,70 | 0,10 | 0,25 | 2740, 2741, 2742, 2743, 2744, 2745, 3707, 3709, 4003, 4004, 4146, 4342, 4343, 4351, 4476, 8053, 8157, 8386, 8577, 8736, 8837 | ja | ≥ Stufe 6 | ≤ 0,25 % | vollständig recycelbar, hergestellt mit bis zu 80 % Recyclinganteil | Protecsol®2 | ja | FloorScore® | ja | < 10 µg/m³ | 7502-B, 2002-Y50R, 3060-Y80R, 2002-B, 4005-R80B, 8000-N, 2005-R80B, 2040-G70Y, 6502-B, 7005-R80B, 5005-Y50R, 2005-Y30R, 5005-Y20R, 4005-Y50R, 5030-R90B, 2060-Y50R, 4502-B, 1002-Y50R, 4500-N, 2005-Y50R, 7005-Y50R | https://cdn.ais-online.de/m2/45/65245/images/91/48950891px1024x748.jpg
ATTRACTION CONNECT 635X635 - CENTRAL PARK | 3475710415609 | 36352743 | Klasse 34, Klasse 43 | R 10 | Beton | beige, blau, dunkelbeige, dunkelgrau, grau, grün, hellbeige, hellgrau, orange, rot | strukturiert | Polyvinylchlorid (PVC) | 635,00 | 635,00 | max. 2 kV (antistatisch) | lose verlegen | heterogen | Bfl-s1 | chemikalienbeständig gem. Herstellerangabe, haushaltschemikalienbeständig | lichtecht | E1 | Fliesen | Bindemittelgehalt Typ I | 80,00 | 1,00 | 5,00 | 7,46 | 7,30 - 63,70 | 0,10 | 0,25 | 2740, 2741, 2742, 2743, 2744, 2745, 3707, 3709, 4003, 4004, 4146, 4342, 4343, 4351, 4476, 8053, 8157, 8386, 8577, 8736, 8837 | ja | ≥ Stufe 6 | ≤ 0,25 % | vollständig recycelbar, hergestellt mit bis zu 80 % Recyclinganteil | Protecsol®2 | ja | FloorScore® | ja | < 10 µg/m³ | 7502-B, 2002-Y50R, 3060-Y80R, 2002-B, 4005-R80B, 8000-N, 2005-R80B, 2040-G70Y, 6502-B, 7005-R80B, 5005-Y50R, 2005-Y30R, 5005-Y20R, 4005-Y50R, 5030-R90B, 2060-Y50R, 4502-B, 1002-Y50R, 4500-N, 2005-Y50R, 7005-Y50R | https://cdn.ais-online.de/m2/45/65245/images/56/48939056px2000x1500.jpg
ATTRACTION CONNECT 635X635 - GOIAS | 3475710379192 | 36358157 | Klasse 34, Klasse 43 | R 10 | Beton | beige, blau, dunkelbeige, dunkelgrau, grau, grün, hellbeige, hellgrau, orange, rot | strukturiert | Polyvinylchlorid (PVC) | 635,00 | 635,00 | max. 2 kV (antistatisch) | lose verlegen | heterogen | Bfl-s1 | chemikalienbeständig gem. Herstellerangabe, haushaltschemikalienbeständig | lichtecht | E1 | Fliesen | Bindemittelgehalt Typ I | 80,00 | 1,00 | 5,00 | 7,46 | 7,30 - 63,70 | 0,10 | 0,25 | 2740, 2741, 2742, 2743, 2744, 2745, 3707, 3709, 4003, 4004, 4146, 4342, 4343, 4351, 4476, 8053, 8157, 8386, 8577, 8736, 8837 | ja | ≥ Stufe 6 | ≤ 0,25 % | vollständig recycelbar, hergestellt mit bis zu 80 % Recyclinganteil | Protecsol®2 | ja | FloorScore® | ja | < 10 µg/m³ | 7502-B, 2002-Y50R, 3060-Y80R, 2002-B, 4005-R80B, 8000-N, 2005-R80B, 2040-G70Y, 6502-B, 7005-R80B, 5005-Y50R, 2005-Y30R, 5005-Y20R, 4005-Y50R, 5030-R90B, 2060-Y50R, 4502-B, 1002-Y50R, 4500-N, 2005-Y50R, 7005-Y50R | https://cdn.ais-online.de/m2/45/65245/images/36/48950936px1024x748.jpg
ATTRACTION CONNECT 635X635 - GREIGE | 3475710379826 | 36354351 | Klasse 34, Klasse 43 | R 10 | Beton | beige, blau, dunkelbeige, dunkelgrau, grau, grün, hellbeige, hellgrau, orange, rot | strukturiert | Polyvinylchlorid (PVC) | 635,00 | 635,00 | max. 2 kV (antistatisch) | lose verlegen | heterogen | Bfl-s1 | chemikalienbeständig gem. Herstellerangabe, haushaltschemikalienbeständig | lichtecht | E1 | Fliesen | Bindemittelgehalt Typ I | 80,00 | 1,00 | 5,00 | 7,46 | 7,30 - 63,70 | 0,10 | 0,25 | 2740, 2741, 2742, 2743, 2744, 2745, 3707, 3709, 4003, 4004, 4146, 4342, 4343, 4351, 4476, 8053, 8157, 8386, 8577, 8736, 8837 | ja | ≥ Stufe 6 | ≤ 0,25 % | vollständig recycelbar, hergestellt mit bis zu 80 % Recyclinganteil | Protecsol®2 | ja | FloorScore® | ja | < 10 µg/m³ | 7502-B, 2002-Y50R, 3060-Y80R, 2002-B, 4005-R80B, 8000-N, 2005-R80B, 2040-G70Y, 6502-B, 7005-R80B, 5005-Y50R, 2005-Y30R, 5005-Y20R, 4005-Y50R, 5030-R90B, 2060-Y50R, 4502-B, 1002-Y50R, 4500-N, 2005-Y50R, 7005-Y50R | https://cdn.ais-online.de/m2/45/65245/images/00/48950900px1024x748.jpg
ATTRACTION CONNECT 635X635 - HARLEM SOFT | 3475710415579 | 36352740 | Klasse 34, Klasse 43 | R 10 | Beton | beige, blau, dunkelbeige, dunkelgrau, grau, grün, hellbeige, hellgrau, orange, rot | strukturiert | Polyvinylchlorid (PVC) | 635,00 | 635,00 | max. 2 kV (antistatisch) | lose verlegen | heterogen | Bfl-s1 | chemikalienbeständig gem. Herstellerangabe, haushaltschemikalienbeständig | lichtecht | E1 | Fliesen | Bindemittelgehalt Typ I | 80,00 | 1,00 | 5,00 | 7,46 | 7,30 - 63,70 | 0,10 | 0,25 | 2740, 2741, 2742, 2743, 2744, 2745, 3707, 3709, 4003, 4004, 4146, 4342, 4343, 4351, 4476, 8053, 8157, 8386, 8577, 8736, 8837 | ja | ≥ Stufe 6 | ≤ 0,25 % | vollständig recycelbar, hergestellt mit bis zu 80 % Recyclinganteil | Protecsol®2 | ja | FloorScore® | ja | < 10 µg/m³ | 7502-B, 2002-Y50R, 3060-Y80R, 2002-B, 4005-R80B, 8000-N, 2005-R80B, 2040-G70Y, 6502-B, 7005-R80B, 5005-Y50R, 2005-Y30R, 5005-Y20R, 4005-Y50R, 5030-R90B, 2060-Y50R, 4502-B, 1002-Y50R, 4500-N, 2005-Y50R, 7005-Y50R | https://cdn.ais-online.de/m2/45/65245/images/27/48939227px2000x1500.jpg
ATTRACTION CONNECT 635X635 - JUARA | 3475710379178 | 36354342 | Klasse 34, Klasse 43 | R 10 | Beton | beige, blau, dunkelbeige, dunkelgrau, grau, grün, hellbeige, hellgrau, orange, rot | strukturiert | Polyvinylchlorid (PVC) | 635,00 | 635,00 | max. 2 kV (antistatisch) | lose verlegen | heterogen | Bfl-s1 | chemikalienbeständig gem. Herstellerangabe, haushaltschemikalienbeständig | lichtecht | E1 | Fliesen | Bindemittelgehalt Typ I | 80,00 | 1,00 | 5,00 | 7,46 | 7,30 - 63,70 | 0,10 | 0,25 | 2740, 2741, 2742, 2743, 2744, 2745, 3707, 3709, 4003, 4004, 4146, 4342, 4343, 4351, 4476, 8053, 8157, 8386, 8577, 8736, 8837 | ja | ≥ Stufe 6 | ≤ 0,25 % | vollständig recycelbar, hergestellt mit bis zu 80 % Recyclinganteil | Protecsol®2 | ja | FloorScore® | ja | < 10 µg/m³ | 7502-B, 2002-Y50R, 3060-Y80R, 2002-B, 4005-R80B, 8000-N, 2005-R80B, 2040-G70Y, 6502-B, 7005-R80B, 5005-Y50R, 2005-Y30R, 5005-Y20R, 4005-Y50R, 5030-R90B, 2060-Y50R, 4502-B, 1002-Y50R, 4500-N, 2005-Y50R, 7005-Y50R | https://cdn.ais-online.de/m2/45/65245/images/07/48950907px1024x748.jpg
ATTRACTION CONNECT 635X635 - MOHELI | 3475710379154 | 36354146 | Klasse 34, Klasse 43 | R 10 | Beton | beige, blau, dunkelbeige, dunkelgrau, grau, grün, hellbeige, hellgrau, orange, rot | strukturiert | Polyvinylchlorid (PVC) | 635,00 | 635,00 | max. 2 kV (antistatisch) | lose verlegen | heterogen | Bfl-s1 | chemikalienbeständig gem. Herstellerangabe, haushaltschemikalienbeständig | lichtecht | E1 | Fliesen | Bindemittelgehalt Typ I | 80,00 | 1,00 | 5,00 | 7,46 | 7,30 - 63,70 | 0,10 | 0,25 | 2740, 2741, 2742, 2743, 2744, 2745, 3707, 3709, 4003, 4004, 4146, 4342, 4343, 4351, 4476, 8053, 8157, 8386, 8577, 8736, 8837 | ja | ≥ Stufe 6 | ≤ 0,25 % | vollständig recycelbar, hergestellt mit bis zu 80 % Recyclinganteil | Protecsol®2 | ja | FloorScore® | ja | < 10 µg/m³ | 7502-B, 2002-Y50R, 3060-Y80R, 2002-B, 4005-R80B, 8000-N, 2005-R80B, 2040-G70Y, 6502-B, 7005-R80B, 5005-Y50R, 2005-Y30R, 5005-Y20R, 4005-Y50R, 5030-R90B, 2060-Y50R, 4502-B, 1002-Y50R, 4500-N, 2005-Y50R, 7005-Y50R | https://cdn.ais-online.de/m2/45/65245/images/94/48950894px1024x748.jpg
ATTRACTION CONNECT 635X635 - PAGO | 3475710379062 | 36354004 | Klasse 34, Klasse 43 | R 10 | Beton | beige, blau, dunkelbeige, dunkelgrau, grau, grün, hellbeige, hellgrau, orange, rot | strukturiert | Polyvinylchlorid (PVC) | 635,00 | 635,00 | max. 2 kV (antistatisch) | lose verlegen | heterogen | Bfl-s1 | chemikalienbeständig gem. Herstellerangabe, haushaltschemikalienbeständig | lichtecht | E1 | Fliesen | Bindemittelgehalt Typ I | 80,00 | 1,00 | 5,00 | 7,46 | 7,30 - 63,70 | 0,10 | 0,25 | 2740, 2741, 2742, 2743, 2744, 2745, 3707, 3709, 4003, 4004, 4146, 4342, 4343, 4351, 4476, 8053, 8157, 8386, 8577, 8736, 8837 | ja | ≥ Stufe 6 | ≤ 0,25 % | vollständig recycelbar, hergestellt mit bis zu 80 % Recyclinganteil | Protecsol®2 | ja | FloorScore® | ja | < 10 µg/m³ | 7502-B, 2002-Y50R, 3060-Y80R, 2002-B, 4005-R80B, 8000-N, 2005-R80B, 2040-G70Y, 6502-B, 7005-R80B, 5005-Y50R, 2005-Y30R, 5005-Y20R, 4005-Y50R, 5030-R90B, 2060-Y50R, 4502-B, 1002-Y50R, 4500-N, 2005-Y50R, 7005-Y50R | https://cdn.ais-online.de/m2/45/65245/images/26/48950926px1024x748.jpg
ATTRACTION CONNECT 635X635 - PARAIBA | 3475710379109 | 36353707 | Klasse 34, Klasse 43 | R 10 | Beton | beige, blau, dunkelbeige, dunkelgrau, grau, grün, hellbeige, hellgrau, orange, rot | strukturiert | Polyvinylchlorid (PVC) | 635,00 | 635,00 | max. 2 kV (antistatisch) | lose verlegen | heterogen | Bfl-s1 | chemikalienbeständig gem. Herstellerangabe, haushaltschemikalienbeständig | lichtecht | E1 | Fliesen | Bindemittelgehalt Typ I | 80,00 | 1,00 | 5,00 | 7,46 | 7,30 - 63,70 | 0,10 | 0,25 | 2740, 2741, 2742, 2743, 2744, 2745, 3707, 3709, 4003, 4004, 4146, 4342, 4343, 4351, 4476, 8053, 8157, 8386, 8577, 8736, 8837 | ja | ≥ Stufe 6 | ≤ 0,25 % | vollständig recycelbar, hergestellt mit bis zu 80 % Recyclinganteil | Protecsol®2 | ja | FloorScore® | ja | < 10 µg/m³ | 7502-B, 2002-Y50R, 3060-Y80R, 2002-B, 4005-R80B, 8000-N, 2005-R80B, 2040-G70Y, 6502-B, 7005-R80B, 5005-Y50R, 2005-Y30R, 5005-Y20R, 4005-Y50R, 5030-R90B, 2060-Y50R, 4502-B, 1002-Y50R, 4500-N, 2005-Y50R, 7005-Y50R | https://cdn.ais-online.de/m2/45/65245/images/17/48950917px1024x748.jpg
ATTRACTION CONNECT 635X635 - PLAZA | 3475710415562 | 36352745 | Klasse 34, Klasse 43 | R 10 | Beton | beige, blau, dunkelbeige, dunkelgrau, grau, grün, hellbeige, hellgrau, orange, rot | strukturiert | Polyvinylchlorid (PVC) | 635,00 | 635,00 | max. 2 kV (antistatisch) | lose verlegen | heterogen | Bfl-s1 | chemikalienbeständig gem. Herstellerangabe, haushaltschemikalienbeständig | lichtecht | E1 | Fliesen | Bindemittelgehalt Typ I | 80,00 | 1,00 | 5,00 | 7,46 | 7,30 - 63,70 | 0,10 | 0,25 | 2740, 2741, 2742, 2743, 2744, 2745, 3707, 3709, 4003, 4004, 4146, 4342, 4343, 4351, 4476, 8053, 8157, 8386, 8577, 8736, 8837 | ja | ≥ Stufe 6 | ≤ 0,25 % | vollständig recycelbar, hergestellt mit bis zu 80 % Recyclinganteil | Protecsol®2 | ja | FloorScore® | ja | < 10 µg/m³ | 7502-B, 2002-Y50R, 3060-Y80R, 2002-B, 4005-R80B, 8000-N, 2005-R80B, 2040-G70Y, 6502-B, 7005-R80B, 5005-Y50R, 2005-Y30R, 5005-Y20R, 4005-Y50R, 5030-R90B, 2060-Y50R, 4502-B, 1002-Y50R, 4500-N, 2005-Y50R, 7005-Y50R | https://cdn.ais-online.de/m2/45/65245/images/18/48939218px2000x1500.jpg
ATTRACTION CONNECT 635X635 - QUEENS SOFT | 3475710415616 | 36352744 | Klasse 34, Klasse 43 | R 10 | Beton | beige, blau, dunkelbeige, dunkelgrau, grau, grün, hellbeige, hellgrau, orange, rot | strukturiert | Polyvinylchlorid (PVC) | 635,00 | 635,00 | max. 2 kV (antistatisch) | lose verlegen | heterogen | Bfl-s1 | chemikalienbeständig gem. Herstellerangabe, haushaltschemikalienbeständig | lichtecht | E1 | Fliesen | Bindemittelgehalt Typ I | 80,00 | 1,00 | 5,00 | 7,46 | 7,30 - 63,70 | 0,10 | 0,25 | 2740, 2741, 2742, 2743, 2744, 2745, 3707, 3709, 4003, 4004, 4146, 4342, 4343, 4351, 4476, 8053, 8157, 8386, 8577, 8736, 8837 | ja | ≥ Stufe 6 | ≤ 0,25 % | vollständig recycelbar, hergestellt mit bis zu 80 % Recyclinganteil | Protecsol®2 | ja | FloorScore® | ja | < 10 µg/m³ | 7502-B, 2002-Y50R, 3060-Y80R, 2002-B, 4005-R80B, 8000-N, 2005-R80B, 2040-G70Y, 6502-B, 7005-R80B, 5005-Y50R, 2005-Y30R, 5005-Y20R, 4005-Y50R, 5030-R90B, 2060-Y50R, 4502-B, 1002-Y50R, 4500-N, 2005-Y50R, 7005-Y50R | https://cdn.ais-online.de/m2/45/65245/images/01/48939101px2000x1500.jpg
ATTRACTION CONNECT 635X635 - RECIFE | 3475710379147 | 36358736 | Klasse 34, Klasse 43 | R 10 | Beton | beige, blau, dunkelbeige, dunkelgrau, grau, grün, hellbeige, hellgrau, orange, rot | strukturiert | Polyvinylchlorid (PVC) | 635,00 | 635,00 | max. 2 kV (antistatisch) | lose verlegen | heterogen | Bfl-s1 | chemikalienbeständig gem. Herstellerangabe, haushaltschemikalienbeständig | lichtecht | E1 | Fliesen | Bindemittelgehalt Typ I | 80,00 | 1,00 | 5,00 | 7,46 | 7,30 - 63,70 | 0,10 | 0,25 | 2740, 2741, 2742, 2743, 2744, 2745, 3707, 3709, 4003, 4004, 4146, 4342, 4343, 4351, 4476, 8053, 8157, 8386, 8577, 8736, 8837 | ja | ≥ Stufe 6 | ≤ 0,25 % | vollständig recycelbar, hergestellt mit bis zu 80 % Recyclinganteil | Protecsol®2 | ja | FloorScore® | ja | < 10 µg/m³ | 7502-B, 2002-Y50R, 3060-Y80R, 2002-B, 4005-R80B, 8000-N, 2005-R80B, 2040-G70Y, 6502-B, 7005-R80B, 5005-Y50R, 2005-Y30R, 5005-Y20R, 4005-Y50R, 5030-R90B, 2060-Y50R, 4502-B, 1002-Y50R, 4500-N, 2005-Y50R, 7005-Y50R | https://cdn.ais-online.de/m2/45/65245/images/33/48950933px1024x748.jpg
ATTRACTION CONNECT 635X635 - SONGO | 3475710379079 | 36358837 | Klasse 34, Klasse 43 | R 10 | Beton | beige, blau, dunkelbeige, dunkelgrau, grau, grün, hellbeige, hellgrau, orange, rot | strukturiert | Polyvinylchlorid (PVC) | 635,00 | 635,00 | max. 2 kV (antistatisch) | lose verlegen | heterogen | Bfl-s1 | chemikalienbeständig gem. Herstellerangabe, haushaltschemikalienbeständig | lichtecht | E1 | Fliesen | Bindemittelgehalt Typ I | 80,00 | 1,00 | 5,00 | 7,46 | 7,30 - 63,70 | 0,10 | 0,25 | 2740, 2741, 2742, 2743, 2744, 2745, 3707, 3709, 4003, 4004, 4146, 4342, 4343, 4351, 4476, 8053, 8157, 8386, 8577, 8736, 8837 | ja | ≥ Stufe 6 | ≤ 0,25 % | vollständig recycelbar, hergestellt mit bis zu 80 % Recyclinganteil | Protecsol®2 | ja | FloorScore® | ja | < 10 µg/m³ | 7502-B, 2002-Y50R, 3060-Y80R, 2002-B, 4005-R80B, 8000-N, 2005-R80B, 2040-G70Y, 6502-B, 7005-R80B, 5005-Y50R, 2005-Y30R, 5005-Y20R, 4005-Y50R, 5030-R90B, 2060-Y50R, 4502-B, 1002-Y50R, 4500-N, 2005-Y50R, 7005-Y50R | https://cdn.ais-online.de/m2/45/65245/images/29/48950929px1024x748.jpg
ATTRACTION CONNECT 635X635 - TAO | 3475710379086 | 36354003 | Klasse 34, Klasse 43 | R 10 | Beton | beige, blau, dunkelbeige, dunkelgrau, grau, grün, hellbeige, hellgrau, orange, rot | strukturiert | Polyvinylchlorid (PVC) | 635,00 | 635,00 | max. 2 kV (antistatisch) | lose verlegen | heterogen | Bfl-s1 | chemikalienbeständig gem. Herstellerangabe, haushaltschemikalienbeständig | lichtecht | E1 | Fliesen | Bindemittelgehalt Typ I | 80,00 | 1,00 | 5,00 | 7,46 | 7,30 - 63,70 | 0,10 | 0,25 | 2740, 2741, 2742, 2743, 2744, 2745, 3707, 3709, 4003, 4004, 4146, 4342, 4343, 4351, 4476, 8053, 8157, 8386, 8577, 8736, 8837 | ja | ≥ Stufe 6 | ≤ 0,25 % | vollständig recycelbar, hergestellt mit bis zu 80 % Recyclinganteil | Protecsol®2 | ja | FloorScore® | ja | < 10 µg/m³ | 7502-B, 2002-Y50R, 3060-Y80R, 2002-B, 4005-R80B, 8000-N, 2005-R80B, 2040-G70Y, 6502-B, 7005-R80B, 5005-Y50R, 2005-Y30R, 5005-Y20R, 4005-Y50R, 5030-R90B, 2060-Y50R, 4502-B, 1002-Y50R, 4500-N, 2005-Y50R, 7005-Y50R | https://cdn.ais-online.de/m2/45/65245/images/10/48950910px1024x748.jpg
ATTRACTION CONNECT 635X635 - TIMES SQUARE | 3475710415593 | 36352742 | Klasse 34, Klasse 43 | R 10 | Beton | beige, blau, dunkelbeige, dunkelgrau, grau, grün, hellbeige, hellgrau, orange, rot | strukturiert | Polyvinylchlorid (PVC) | 635,00 | 635,00 | max. 2 kV (antistatisch) | lose verlegen | heterogen | Bfl-s1 | chemikalienbeständig gem. Herstellerangabe, haushaltschemikalienbeständig | lichtecht | E1 | Fliesen | Bindemittelgehalt Typ I | 80,00 | 1,00 | 5,00 | 7,46 | 7,30 - 63,70 | 0,10 | 0,25 | 2740, 2741, 2742, 2743, 2744, 2745, 3707, 3709, 4003, 4004, 4146, 4342, 4343, 4351, 4476, 8053, 8157, 8386, 8577, 8736, 8837 | ja | ≥ Stufe 6 | ≤ 0,25 % | vollständig recycelbar, hergestellt mit bis zu 80 % Recyclinganteil | Protecsol®2 | ja | FloorScore® | ja | < 10 µg/m³ | 7502-B, 2002-Y50R, 3060-Y80R, 2002-B, 4005-R80B, 8000-N, 2005-R80B, 2040-G70Y, 6502-B, 7005-R80B, 5005-Y50R, 2005-Y30R, 5005-Y20R, 4005-Y50R, 5030-R90B, 2060-Y50R, 4502-B, 1002-Y50R, 4500-N, 2005-Y50R, 7005-Y50R | https://cdn.ais-online.de/m2/45/65245/images/98/48939098px2000x1500.jpg
ATTRACTION CONNECT 635X635 - TOKELAU | 3475710379116 | 36354343 | Klasse 34, Klasse 43 | R 10 | Beton | beige, blau, dunkelbeige, dunkelgrau, grau, grün, hellbeige, hellgrau, orange, rot | strukturiert | Polyvinylchlorid (PVC) | 635,00 | 635,00 | max. 2 kV (antistatisch) | lose verlegen | heterogen | Bfl-s1 | chemikalienbeständig gem. Herstellerangabe, haushaltschemikalienbeständig | lichtecht | E1 | Fliesen | Bindemittelgehalt Typ I | 80,00 | 1,00 | 5,00 | 7,46 | 7,30 - 63,70 | 0,10 | 0,25 | 2740, 2741, 2742, 2743, 2744, 2745, 3707, 3709, 4003, 4004, 4146, 4342, 4343, 4351, 4476, 8053, 8157, 8386, 8577, 8736, 8837 | ja | ≥ Stufe 6 | ≤ 0,25 % | vollständig recycelbar, hergestellt mit bis zu 80 % Recyclinganteil | Protecsol®2 | ja | FloorScore® | ja | < 10 µg/m³ | 7502-B, 2002-Y50R, 3060-Y80R, 2002-B, 4005-R80B, 8000-N, 2005-R80B, 2040-G70Y, 6502-B, 7005-R80B, 5005-Y50R, 2005-Y30R, 5005-Y20R, 4005-Y50R, 5030-R90B, 2060-Y50R, 4502-B, 1002-Y50R, 4500-N, 2005-Y50R, 7005-Y50R | https://cdn.ais-online.de/m2/45/65245/images/20/48950920px1024x748.jpg
ATTRACTION CONNECT 635X635 - WATTARU | 3475710379055 | 36354476 | Klasse 34, Klasse 43 | R 10 | Beton | beige, blau, dunkelbeige, dunkelgrau, grau, grün, hellbeige, hellgrau, orange, rot | strukturiert | Polyvinylchlorid (PVC) | 635,00 | 635,00 | max. 2 kV (antistatisch) | lose verlegen | heterogen | Bfl-s1 | chemikalienbeständig gem. Herstellerangabe, haushaltschemikalienbeständig | lichtecht | E1 | Fliesen | Bindemittelgehalt Typ I | 80,00 | 1,00 | 5,00 | 7,46 | 7,30 - 63,70 | 0,10 | 0,25 | 2740, 2741, 2742, 2743, 2744, 2745, 3707, 3709, 4003, 4004, 4146, 4342, 4343, 4351, 4476, 8053, 8157, 8386, 8577, 8736, 8837 | ja | ≥ Stufe 6 | ≤ 0,25 % | vollständig recycelbar, hergestellt mit bis zu 80 % Recyclinganteil | Protecsol®2 | ja | FloorScore® | ja | < 10 µg/m³ | 7502-B, 2002-Y50R, 3060-Y80R, 2002-B, 4005-R80B, 8000-N, 2005-R80B, 2040-G70Y, 6502-B, 7005-R80B, 5005-Y50R, 2005-Y30R, 5005-Y20R, 4005-Y50R, 5030-R90B, 2060-Y50R, 4502-B, 1002-Y50R, 4500-N, 2005-Y50R, 7005-Y50R | https://cdn.ais-online.de/m2/45/65245/images/39/48950939px1024x748.jpg
powered by Heinze