## Gerflor
Gerflor
Name | GTIN | HAN | Benutzungsintensität | Bewertungsgruppe Rutschgefahr | Dekor | Farbton | Oberfläche | Werkstoff | Breite (mm) | Länge (mm) | Aufladungsspannung im Begehversuch | Befestigung | Bodenbelag heterogen/homogen | Brandverhalten | Chemische Beständigkeit | Farbechtheit | Formaldehyd Emissionsklasse | Kantenausführung | Lieferform | Verschleißgruppe/-klasse Bodenbelag | Anteil Recyclingmaterial (%) | Dicke Nutzschicht (mm) | Gesamtdicke Belag (mm) | Gewicht (kg/m²) | Reflexionsgrad (%) | Resteindruck (mm) | Trittschallverbesserungsmaß (dB) | Wärmeleitfähigkeit (W/(m*K)) | Gerflor_Farbcode | Desinfektionsmittelbeständig | Lichtechtheit | Maßstabilität | Nachhaltigkeit | Oberflächenvergütung | REACH-konform | Zertifikate | Frei von Schwermetallen | TVOC (28 Tage) | NCS Farbton | Bilder
CREATION 40 ZEN 245X1250 - NATURE OAK KRAFT | 3475710613845 | 38771479 | Klasse 23, Klasse 32 | R 10 | Holz | beige | strukturiert | Polyvinylchlorid (PVC) | 245,00 | 1.250,00 | max. 2 kV (antistatisch) | lose verlegen | heterogen | Bfl-s1 | chemikalienbeständig gem. Herstellerangabe, haushaltschemikalienbeständig | lichtecht | E1 | gefast | Planken | Bindemittelgehalt Typ I | 19,00 | 0,40 | 3,60 | 2,68 | 32,50 | 0,20 | 20,00 | 0,25 | 1479 | ja | ≥ Stufe 6 | ≤ 0,05 % | vollständig recycelbar, hergestellt aus bis zu 19 % Recyclinganteil | ProtecshieldTM | ja | FloorScore®, M1 | ja | < 10 µg/m³ | 4010-Y30R | https://cdn.ais-online.de/m2/45/65245/images/37/48981237px3508x2480.jpg
powered by Heinze