## Gerflor
Gerflor
Name | GTIN | HAN | Benutzungsintensität | Bewertungsgruppe Rutschgefahr | Dekor | Farbton | Oberfläche | Werkstoff | Breite (mm) | Länge (mm) | Aufladungsspannung im Begehversuch | Befestigung | Bodenbelag heterogen/homogen | Brandverhalten | Chemische Beständigkeit | Farbechtheit | Formaldehyd Emissionsklasse | Kantenausführung | Lieferform | Verschleißgruppe/-klasse Bodenbelag | Anteil Recyclingmaterial (%) | Dicke Nutzschicht (mm) | Gesamtdicke Belag (mm) | Gewicht (kg/m²) | Reflexionsgrad (%) | Resteindruck (mm) | Trittschallverbesserungsmaß (dB) | Wärmeleitfähigkeit (W/(m*K)) | Gerflor_Farbcode | Desinfektionsmittelbeständig | Lichtechtheit | Maßstabilität | Nachhaltigkeit | Oberflächenvergütung | REACH-konform | Zertifikate | Frei von Schwermetallen | TVOC (28 Tage) | NCS Farbton | Bilder
CREATION 40 ZEN 245X1250 - Planken |  |  | Klasse 23, Klasse 32 | R 10 | Holz | beige, braun, dunkelbeige, dunkelbraun, grau | strukturiert | Polyvinylchlorid (PVC) | 245,00 | 1.250,00 | max. 2 kV (antistatisch) | lose verlegen | heterogen | Bfl-s1 | chemikalienbeständig gem. Herstellerangabe, haushaltschemikalienbeständig | lichtecht | E1 | gefast | Planken | Bindemittelgehalt Typ I | 19,00 | 0,40 | 3,60 | 2,68 | 15,00 - 44,10 | 0,20 | 20,00 | 0,25 | 0773, 0953, 1415, 1416, 1417, 1418, 1419, 1420, 1421, 1422, 1478, 1479, 1480, 1481 | ja | ≥ Stufe 6 | ≤ 0,05 % | vollständig recycelbar, hergestellt aus bis zu 19 % Recyclinganteil | ProtecshieldTM | ja | FloorScore®, M1 | ja | < 10 µg/m³ | 4010-Y30R, 3010-Y40R, 6005-Y80R, 4030-Y20R, 3010-Y50R, 6010-Y50R, 4010-Y50R, 4005-Y50R, 5005-Y50R, 5005-Y30R, 3500-N, 4005-Y20R | https://cdn.ais-online.de/m2/45/65245/images/37/48981237px3508x2480.jpg https://cdn.ais-online.de/m2/45/65245/images/60/48981260px3508x2480.jpg https://cdn.ais-online.de/m2/45/65245/images/26/48981226px3508x2480.jpg https://cdn.ais-online.de/m2/45/65245/images/46/48981246px3508x2480.jpg https://cdn.ais-online.de/m2/45/65245/images/77/48981177px3508x2480.jpg https://cdn.ais-online.de/m2/45/65245/images/10/48981210px3508x2480.jpg https://cdn.ais-online.de/m2/45/65245/images/20/48981220px3508x2480.jpg https://cdn.ais-online.de/m2/45/65245/images/98/48981198px3508x2480.jpg https://cdn.ais-online.de/m2/45/65245/images/92/48981192px3508x2480.jpg https://cdn.ais-online.de/m2/45/65245/images/43/48981243px3508x2480.jpg https://cdn.ais-online.de/m2/45/65245/images/74/48981174px3508x2480.jpg https://cdn.ais-online.de/m2/45/65245/images/89/48981189px3508x2480.jpg https://cdn.ais-online.de/m2/45/65245/images/01/48981201px3508x2480.jpg https://cdn.ais-online.de/m2/45/65245/images/15/48981215px3508x2480.jpg https://cdn.ais-online.de/m2/45/65245/images/07/48981307px2000x1400.jpg https://cdn.ais-online.de/m2/45/65245/images/30/48981330px2000x1822.jpg https://cdn.ais-online.de/m2/45/65245/images/48/48981348px2000x1400.jpg https://cdn.ais-online.de/m2/45/65245/images/74/48981374px1441x2000.jpg https://cdn.ais-online.de/m2/45/65245/images/13/48981313px1441x2000.jpg https://cdn.ais-online.de/m2/45/65245/images/36/48981336px2000x1250.jpg
CREATION 40 ZEN 245X1250 - BOSTONIAN OAK | 3475710602450 | 38771415 | Klasse 23, Klasse 32 | R 10 | Holz | beige, braun, dunkelbeige, dunkelbraun, grau | strukturiert | Polyvinylchlorid (PVC) | 245,00 | 1.250,00 | max. 2 kV (antistatisch) | lose verlegen | heterogen | Bfl-s1 | chemikalienbeständig gem. Herstellerangabe, haushaltschemikalienbeständig | lichtecht | E1 | gefast | Planken | Bindemittelgehalt Typ I | 19,00 | 0,40 | 3,60 | 2,68 | 15,00 - 44,10 | 0,20 | 20,00 | 0,25 | 0773, 0953, 1415, 1416, 1417, 1418, 1419, 1420, 1421, 1422, 1478, 1479, 1480, 1481 | ja | ≥ Stufe 6 | ≤ 0,05 % | vollständig recycelbar, hergestellt aus bis zu 19 % Recyclinganteil | ProtecshieldTM | ja | FloorScore®, M1 | ja | < 10 µg/m³ | 4010-Y30R, 3010-Y40R, 6005-Y80R, 4030-Y20R, 3010-Y50R, 6010-Y50R, 4010-Y50R, 4005-Y50R, 5005-Y50R, 5005-Y30R, 3500-N, 4005-Y20R | https://cdn.ais-online.de/m2/45/65245/images/98/48981198px3508x2480.jpg https://cdn.ais-online.de/m2/45/65245/images/48/48981348px2000x1400.jpg
CREATION 40 ZEN 245X1250 - BOSTONIAN OAK BEIGE | 3475710602467 | 38771416 | Klasse 23, Klasse 32 | R 10 | Holz | beige, braun, dunkelbeige, dunkelbraun, grau | strukturiert | Polyvinylchlorid (PVC) | 245,00 | 1.250,00 | max. 2 kV (antistatisch) | lose verlegen | heterogen | Bfl-s1 | chemikalienbeständig gem. Herstellerangabe, haushaltschemikalienbeständig | lichtecht | E1 | gefast | Planken | Bindemittelgehalt Typ I | 19,00 | 0,40 | 3,60 | 2,68 | 15,00 - 44,10 | 0,20 | 20,00 | 0,25 | 0773, 0953, 1415, 1416, 1417, 1418, 1419, 1420, 1421, 1422, 1478, 1479, 1480, 1481 | ja | ≥ Stufe 6 | ≤ 0,05 % | vollständig recycelbar, hergestellt aus bis zu 19 % Recyclinganteil | ProtecshieldTM | ja | FloorScore®, M1 | ja | < 10 µg/m³ | 4010-Y30R, 3010-Y40R, 6005-Y80R, 4030-Y20R, 3010-Y50R, 6010-Y50R, 4010-Y50R, 4005-Y50R, 5005-Y50R, 5005-Y30R, 3500-N, 4005-Y20R | https://cdn.ais-online.de/m2/45/65245/images/77/48981177px3508x2480.jpg https://cdn.ais-online.de/m2/45/65245/images/07/48981307px2000x1400.jpg
CREATION 40 ZEN 245X1250 - BOSTONIAN OAK DARK | 3475710602702 | 38771421 | Klasse 23, Klasse 32 | R 10 | Holz | beige, braun, dunkelbeige, dunkelbraun, grau | strukturiert | Polyvinylchlorid (PVC) | 245,00 | 1.250,00 | max. 2 kV (antistatisch) | lose verlegen | heterogen | Bfl-s1 | chemikalienbeständig gem. Herstellerangabe, haushaltschemikalienbeständig | lichtecht | E1 | gefast | Planken | Bindemittelgehalt Typ I | 19,00 | 0,40 | 3,60 | 2,68 | 15,00 - 44,10 | 0,20 | 20,00 | 0,25 | 0773, 0953, 1415, 1416, 1417, 1418, 1419, 1420, 1421, 1422, 1478, 1479, 1480, 1481 | ja | ≥ Stufe 6 | ≤ 0,05 % | vollständig recycelbar, hergestellt aus bis zu 19 % Recyclinganteil | ProtecshieldTM | ja | FloorScore®, M1 | ja | < 10 µg/m³ | 4010-Y30R, 3010-Y40R, 6005-Y80R, 4030-Y20R, 3010-Y50R, 6010-Y50R, 4010-Y50R, 4005-Y50R, 5005-Y50R, 5005-Y30R, 3500-N, 4005-Y20R | https://cdn.ais-online.de/m2/45/65245/images/89/48981189px3508x2480.jpg
CREATION 40 ZEN 245X1250 - BOSTONIAN OAK KRAFT | 3475710614217 | 38771478 | Klasse 23, Klasse 32 | R 10 | Holz | beige, braun, dunkelbeige, dunkelbraun, grau | strukturiert | Polyvinylchlorid (PVC) | 245,00 | 1.250,00 | max. 2 kV (antistatisch) | lose verlegen | heterogen | Bfl-s1 | chemikalienbeständig gem. Herstellerangabe, haushaltschemikalienbeständig | lichtecht | E1 | gefast | Planken | Bindemittelgehalt Typ I | 19,00 | 0,40 | 3,60 | 2,68 | 15,00 - 44,10 | 0,20 | 20,00 | 0,25 | 0773, 0953, 1415, 1416, 1417, 1418, 1419, 1420, 1421, 1422, 1478, 1479, 1480, 1481 | ja | ≥ Stufe 6 | ≤ 0,05 % | vollständig recycelbar, hergestellt aus bis zu 19 % Recyclinganteil | ProtecshieldTM | ja | FloorScore®, M1 | ja | < 10 µg/m³ | 4010-Y30R, 3010-Y40R, 6005-Y80R, 4030-Y20R, 3010-Y50R, 6010-Y50R, 4010-Y50R, 4005-Y50R, 5005-Y50R, 5005-Y30R, 3500-N, 4005-Y20R | https://cdn.ais-online.de/m2/45/65245/images/01/48981201px3508x2480.jpg
CREATION 40 ZEN 245X1250 - BOSTONIAN OAK MEDIUM | 3475710602719 | 38771422 | Klasse 23, Klasse 32 | R 10 | Holz | beige, braun, dunkelbeige, dunkelbraun, grau | strukturiert | Polyvinylchlorid (PVC) | 245,00 | 1.250,00 | max. 2 kV (antistatisch) | lose verlegen | heterogen | Bfl-s1 | chemikalienbeständig gem. Herstellerangabe, haushaltschemikalienbeständig | lichtecht | E1 | gefast | Planken | Bindemittelgehalt Typ I | 19,00 | 0,40 | 3,60 | 2,68 | 15,00 - 44,10 | 0,20 | 20,00 | 0,25 | 0773, 0953, 1415, 1416, 1417, 1418, 1419, 1420, 1421, 1422, 1478, 1479, 1480, 1481 | ja | ≥ Stufe 6 | ≤ 0,05 % | vollständig recycelbar, hergestellt aus bis zu 19 % Recyclinganteil | ProtecshieldTM | ja | FloorScore®, M1 | ja | < 10 µg/m³ | 4010-Y30R, 3010-Y40R, 6005-Y80R, 4030-Y20R, 3010-Y50R, 6010-Y50R, 4010-Y50R, 4005-Y50R, 5005-Y50R, 5005-Y30R, 3500-N, 4005-Y20R | https://cdn.ais-online.de/m2/45/65245/images/92/48981192px3508x2480.jpg
CREATION 40 ZEN 245X1250 - NATURE OAK HONEY | 3475710613852 | 38771480 | Klasse 23, Klasse 32 | R 10 | Holz | beige, braun, dunkelbeige, dunkelbraun, grau | strukturiert | Polyvinylchlorid (PVC) | 245,00 | 1.250,00 | max. 2 kV (antistatisch) | lose verlegen | heterogen | Bfl-s1 | chemikalienbeständig gem. Herstellerangabe, haushaltschemikalienbeständig | lichtecht | E1 | gefast | Planken | Bindemittelgehalt Typ I | 19,00 | 0,40 | 3,60 | 2,68 | 15,00 - 44,10 | 0,20 | 20,00 | 0,25 | 0773, 0953, 1415, 1416, 1417, 1418, 1419, 1420, 1421, 1422, 1478, 1479, 1480, 1481 | ja | ≥ Stufe 6 | ≤ 0,05 % | vollständig recycelbar, hergestellt aus bis zu 19 % Recyclinganteil | ProtecshieldTM | ja | FloorScore®, M1 | ja | < 10 µg/m³ | 4010-Y30R, 3010-Y40R, 6005-Y80R, 4030-Y20R, 3010-Y50R, 6010-Y50R, 4010-Y50R, 4005-Y50R, 5005-Y50R, 5005-Y30R, 3500-N, 4005-Y20R | https://cdn.ais-online.de/m2/45/65245/images/26/48981226px3508x2480.jpg
CREATION 40 ZEN 245X1250 - NATURE OAK KRAFT | 3475710613845 | 38771479 | Klasse 23, Klasse 32 | R 10 | Holz | beige, braun, dunkelbeige, dunkelbraun, grau | strukturiert | Polyvinylchlorid (PVC) | 245,00 | 1.250,00 | max. 2 kV (antistatisch) | lose verlegen | heterogen | Bfl-s1 | chemikalienbeständig gem. Herstellerangabe, haushaltschemikalienbeständig | lichtecht | E1 | gefast | Planken | Bindemittelgehalt Typ I | 19,00 | 0,40 | 3,60 | 2,68 | 15,00 - 44,10 | 0,20 | 20,00 | 0,25 | 0773, 0953, 1415, 1416, 1417, 1418, 1419, 1420, 1421, 1422, 1478, 1479, 1480, 1481 | ja | ≥ Stufe 6 | ≤ 0,05 % | vollständig recycelbar, hergestellt aus bis zu 19 % Recyclinganteil | ProtecshieldTM | ja | FloorScore®, M1 | ja | < 10 µg/m³ | 4010-Y30R, 3010-Y40R, 6005-Y80R, 4030-Y20R, 3010-Y50R, 6010-Y50R, 4010-Y50R, 4005-Y50R, 5005-Y50R, 5005-Y30R, 3500-N, 4005-Y20R | https://cdn.ais-online.de/m2/45/65245/images/37/48981237px3508x2480.jpg
CREATION 40 ZEN 245X1250 - NATURE OAK TAUPE | 3475710613814 | 38771481 | Klasse 23, Klasse 32 | R 10 | Holz | beige, braun, dunkelbeige, dunkelbraun, grau | strukturiert | Polyvinylchlorid (PVC) | 245,00 | 1.250,00 | max. 2 kV (antistatisch) | lose verlegen | heterogen | Bfl-s1 | chemikalienbeständig gem. Herstellerangabe, haushaltschemikalienbeständig | lichtecht | E1 | gefast | Planken | Bindemittelgehalt Typ I | 19,00 | 0,40 | 3,60 | 2,68 | 15,00 - 44,10 | 0,20 | 20,00 | 0,25 | 0773, 0953, 1415, 1416, 1417, 1418, 1419, 1420, 1421, 1422, 1478, 1479, 1480, 1481 | ja | ≥ Stufe 6 | ≤ 0,05 % | vollständig recycelbar, hergestellt aus bis zu 19 % Recyclinganteil | ProtecshieldTM | ja | FloorScore®, M1 | ja | < 10 µg/m³ | 4010-Y30R, 3010-Y40R, 6005-Y80R, 4030-Y20R, 3010-Y50R, 6010-Y50R, 4010-Y50R, 4005-Y50R, 5005-Y50R, 5005-Y30R, 3500-N, 4005-Y20R | https://cdn.ais-online.de/m2/45/65245/images/46/48981246px3508x2480.jpg
CREATION 40 ZEN 245X1250 - RANCH | 3475710613821 | 38770773 | Klasse 23, Klasse 32 | R 10 | Holz | beige, braun, dunkelbeige, dunkelbraun, grau | strukturiert | Polyvinylchlorid (PVC) | 245,00 | 1.250,00 | max. 2 kV (antistatisch) | lose verlegen | heterogen | Bfl-s1 | chemikalienbeständig gem. Herstellerangabe, haushaltschemikalienbeständig | lichtecht | E1 | gefast | Planken | Bindemittelgehalt Typ I | 19,00 | 0,40 | 3,60 | 2,68 | 15,00 - 44,10 | 0,20 | 20,00 | 0,25 | 0773, 0953, 1415, 1416, 1417, 1418, 1419, 1420, 1421, 1422, 1478, 1479, 1480, 1481 | ja | ≥ Stufe 6 | ≤ 0,05 % | vollständig recycelbar, hergestellt aus bis zu 19 % Recyclinganteil | ProtecshieldTM | ja | FloorScore®, M1 | ja | < 10 µg/m³ | 4010-Y30R, 3010-Y40R, 6005-Y80R, 4030-Y20R, 3010-Y50R, 6010-Y50R, 4010-Y50R, 4005-Y50R, 5005-Y50R, 5005-Y30R, 3500-N, 4005-Y20R | https://cdn.ais-online.de/m2/45/65245/images/15/48981215px3508x2480.jpg https://cdn.ais-online.de/m2/45/65245/images/36/48981336px2000x1250.jpg
CREATION 40 ZEN 245X1250 - RANCH ANTHRACITE | 3475710613838 | 38770953 | Klasse 23, Klasse 32 | R 10 | Holz | beige, braun, dunkelbeige, dunkelbraun, grau | strukturiert | Polyvinylchlorid (PVC) | 245,00 | 1.250,00 | max. 2 kV (antistatisch) | lose verlegen | heterogen | Bfl-s1 | chemikalienbeständig gem. Herstellerangabe, haushaltschemikalienbeständig | lichtecht | E1 | gefast | Planken | Bindemittelgehalt Typ I | 19,00 | 0,40 | 3,60 | 2,68 | 15,00 - 44,10 | 0,20 | 20,00 | 0,25 | 0773, 0953, 1415, 1416, 1417, 1418, 1419, 1420, 1421, 1422, 1478, 1479, 1480, 1481 | ja | ≥ Stufe 6 | ≤ 0,05 % | vollständig recycelbar, hergestellt aus bis zu 19 % Recyclinganteil | ProtecshieldTM | ja | FloorScore®, M1 | ja | < 10 µg/m³ | 4010-Y30R, 3010-Y40R, 6005-Y80R, 4030-Y20R, 3010-Y50R, 6010-Y50R, 4010-Y50R, 4005-Y50R, 5005-Y50R, 5005-Y30R, 3500-N, 4005-Y20R | https://cdn.ais-online.de/m2/45/65245/images/20/48981220px3508x2480.jpg https://cdn.ais-online.de/m2/45/65245/images/30/48981330px2000x1822.jpg
CREATION 40 ZEN 245X1250 - SWISS OAK BEIGE | 3475710602559 | 38771418 | Klasse 23, Klasse 32 | R 10 | Holz | beige, braun, dunkelbeige, dunkelbraun, grau | strukturiert | Polyvinylchlorid (PVC) | 245,00 | 1.250,00 | max. 2 kV (antistatisch) | lose verlegen | heterogen | Bfl-s1 | chemikalienbeständig gem. Herstellerangabe, haushaltschemikalienbeständig | lichtecht | E1 | gefast | Planken | Bindemittelgehalt Typ I | 19,00 | 0,40 | 3,60 | 2,68 | 15,00 - 44,10 | 0,20 | 20,00 | 0,25 | 0773, 0953, 1415, 1416, 1417, 1418, 1419, 1420, 1421, 1422, 1478, 1479, 1480, 1481 | ja | ≥ Stufe 6 | ≤ 0,05 % | vollständig recycelbar, hergestellt aus bis zu 19 % Recyclinganteil | ProtecshieldTM | ja | FloorScore®, M1 | ja | < 10 µg/m³ | 4010-Y30R, 3010-Y40R, 6005-Y80R, 4030-Y20R, 3010-Y50R, 6010-Y50R, 4010-Y50R, 4005-Y50R, 5005-Y50R, 5005-Y30R, 3500-N, 4005-Y20R | https://cdn.ais-online.de/m2/45/65245/images/43/48981243px3508x2480.jpg https://cdn.ais-online.de/m2/45/65245/images/74/48981374px1441x2000.jpg
CREATION 40 ZEN 245X1250 - SWISS OAK GOLDEN | 3475710602566 | 38771419 | Klasse 23, Klasse 32 | R 10 | Holz | beige, braun, dunkelbeige, dunkelbraun, grau | strukturiert | Polyvinylchlorid (PVC) | 245,00 | 1.250,00 | max. 2 kV (antistatisch) | lose verlegen | heterogen | Bfl-s1 | chemikalienbeständig gem. Herstellerangabe, haushaltschemikalienbeständig | lichtecht | E1 | gefast | Planken | Bindemittelgehalt Typ I | 19,00 | 0,40 | 3,60 | 2,68 | 15,00 - 44,10 | 0,20 | 20,00 | 0,25 | 0773, 0953, 1415, 1416, 1417, 1418, 1419, 1420, 1421, 1422, 1478, 1479, 1480, 1481 | ja | ≥ Stufe 6 | ≤ 0,05 % | vollständig recycelbar, hergestellt aus bis zu 19 % Recyclinganteil | ProtecshieldTM | ja | FloorScore®, M1 | ja | < 10 µg/m³ | 4010-Y30R, 3010-Y40R, 6005-Y80R, 4030-Y20R, 3010-Y50R, 6010-Y50R, 4010-Y50R, 4005-Y50R, 5005-Y50R, 5005-Y30R, 3500-N, 4005-Y20R | https://cdn.ais-online.de/m2/45/65245/images/74/48981174px3508x2480.jpg https://cdn.ais-online.de/m2/45/65245/images/13/48981313px1441x2000.jpg
CREATION 40 ZEN 245X1250 - SWISS OAK PEARL | 3475710602573 | 38771420 | Klasse 23, Klasse 32 | R 10 | Holz | beige, braun, dunkelbeige, dunkelbraun, grau | strukturiert | Polyvinylchlorid (PVC) | 245,00 | 1.250,00 | max. 2 kV (antistatisch) | lose verlegen | heterogen | Bfl-s1 | chemikalienbeständig gem. Herstellerangabe, haushaltschemikalienbeständig | lichtecht | E1 | gefast | Planken | Bindemittelgehalt Typ I | 19,00 | 0,40 | 3,60 | 2,68 | 15,00 - 44,10 | 0,20 | 20,00 | 0,25 | 0773, 0953, 1415, 1416, 1417, 1418, 1419, 1420, 1421, 1422, 1478, 1479, 1480, 1481 | ja | ≥ Stufe 6 | ≤ 0,05 % | vollständig recycelbar, hergestellt aus bis zu 19 % Recyclinganteil | ProtecshieldTM | ja | FloorScore®, M1 | ja | < 10 µg/m³ | 4010-Y30R, 3010-Y40R, 6005-Y80R, 4030-Y20R, 3010-Y50R, 6010-Y50R, 4010-Y50R, 4005-Y50R, 5005-Y50R, 5005-Y30R, 3500-N, 4005-Y20R | https://cdn.ais-online.de/m2/45/65245/images/60/48981260px3508x2480.jpg
CREATION 40 ZEN 245X1250 - TWIST | 3475710602474 | 38771417 | Klasse 23, Klasse 32 | R 10 | Holz | beige, braun, dunkelbeige, dunkelbraun, grau | strukturiert | Polyvinylchlorid (PVC) | 245,00 | 1.250,00 | max. 2 kV (antistatisch) | lose verlegen | heterogen | Bfl-s1 | chemikalienbeständig gem. Herstellerangabe, haushaltschemikalienbeständig | lichtecht | E1 | gefast | Planken | Bindemittelgehalt Typ I | 19,00 | 0,40 | 3,60 | 2,68 | 15,00 - 44,10 | 0,20 | 20,00 | 0,25 | 0773, 0953, 1415, 1416, 1417, 1418, 1419, 1420, 1421, 1422, 1478, 1479, 1480, 1481 | ja | ≥ Stufe 6 | ≤ 0,05 % | vollständig recycelbar, hergestellt aus bis zu 19 % Recyclinganteil | ProtecshieldTM | ja | FloorScore®, M1 | ja | < 10 µg/m³ | 4010-Y30R, 3010-Y40R, 6005-Y80R, 4030-Y20R, 3010-Y50R, 6010-Y50R, 4010-Y50R, 4005-Y50R, 5005-Y50R, 5005-Y30R, 3500-N, 4005-Y20R | https://cdn.ais-online.de/m2/45/65245/images/10/48981210px3508x2480.jpg
powered by Heinze