## Gerflor
Gerflor
Name | GTIN | HAN | Benutzungsintensität | Bewertungsgruppe Rutschgefahr | Dekor | Farbton | Oberfläche | Werkstoff | Breite (mm) | Länge (mm) | Aufladungsspannung im Begehversuch | Befestigung | Bodenbelag heterogen/homogen | Brandverhalten | Chemische Beständigkeit | Farbechtheit | Formaldehyd Emissionsklasse | Kantenausführung | Lieferform | Verschleißgruppe/-klasse Bodenbelag | Anteil Recyclingmaterial (%) | Dicke Nutzschicht (mm) | Gesamtdicke Belag (mm) | Gewicht (kg/m²) | Reflexionsgrad (%) | Resteindruck (mm) | Trittschallverbesserungsmaß (dB) | Wärmeleitfähigkeit (W/(m*K)) | Gerflor_Farbcode | Desinfektionsmittelbeständig | Lichtechtheit | Maßstabilität | Nachhaltigkeit | Oberflächenvergütung | REACH-konform | Zertifikate | Frei von Schwermetallen | TVOC (28 Tage) | NCS Farbton | Bilder
CREATION 40 ZEN 500X500 - Fliesen |  |  | Klasse 23, Klasse 32 | R 10 | Beton, Textil | beige, dunkelgrau, grau | strukturiert | Polyvinylchlorid (PVC) | 500,00 | 500,00 | max. 2 kV (antistatisch) | lose verlegen | heterogen | Bfl-s1 | chemikalienbeständig gem. Herstellerangabe, haushaltschemikalienbeständig | lichtecht | E1 | gefast | Fliesen | Bindemittelgehalt Typ I | 19,00 | 0,40 | 3,60 | 2,68 | 17,10 - 43,00 | 0,20 | 20,00 | 0,25 | 0963, 1063, 1412, 1413, 1414, 1485, 1486, 1489 | ja | ≥ Stufe 6 | ≤ 0,05 % | vollständig recycelbar, hergestellt aus bis zu 19 % Recyclinganteil | ProtecshieldTM | ja | FloorScore®, M1 | ja | < 10 µg/m³ | 6000-N, 4502-R, 4005-Y50R, 3010-Y50R, 4005-Y80R, 4502-Y, 3005-R20B, 5502-B | https://cdn.ais-online.de/m2/45/65245/images/29/48981229px3508x2480.jpg https://cdn.ais-online.de/m2/45/65245/images/07/48981207px3508x2480.jpg https://cdn.ais-online.de/m2/45/65245/images/68/48981168px3508x2480.jpg https://cdn.ais-online.de/m2/45/65245/images/80/48981180px3508x2480.jpg https://cdn.ais-online.de/m2/45/65245/images/68/48981268px3508x2480.jpg https://cdn.ais-online.de/m2/45/65245/images/95/48981195px3508x2480.jpg https://cdn.ais-online.de/m2/45/65245/images/17/48981217px3508x2480.jpg https://cdn.ais-online.de/m2/45/65245/images/63/48981263px3508x2480.jpg https://cdn.ais-online.de/m2/45/65245/images/20/48981320px1333x2000.jpg https://cdn.ais-online.de/m2/45/65245/images/54/48981354px1333x2000.jpg https://cdn.ais-online.de/m2/45/65245/images/69/48981369px2000x1333.jpg
CREATION 40 ZEN 500X500 - BLOOM UNI GREY | 3475710602399 | 38801413 | Klasse 23, Klasse 32 | R 10 | Beton, Textil | beige, dunkelgrau, grau | strukturiert | Polyvinylchlorid (PVC) | 500,00 | 500,00 | max. 2 kV (antistatisch) | lose verlegen | heterogen | Bfl-s1 | chemikalienbeständig gem. Herstellerangabe, haushaltschemikalienbeständig | lichtecht | E1 | gefast | Fliesen | Bindemittelgehalt Typ I | 19,00 | 0,40 | 3,60 | 2,68 | 17,10 - 43,00 | 0,20 | 20,00 | 0,25 | 0963, 1063, 1412, 1413, 1414, 1485, 1486, 1489 | ja | ≥ Stufe 6 | ≤ 0,05 % | vollständig recycelbar, hergestellt aus bis zu 19 % Recyclinganteil | ProtecshieldTM | ja | FloorScore®, M1 | ja | < 10 µg/m³ | 6000-N, 4502-R, 4005-Y50R, 3010-Y50R, 4005-Y80R, 4502-Y, 3005-R20B, 5502-B | https://cdn.ais-online.de/m2/45/65245/images/63/48981263px3508x2480.jpg
CREATION 40 ZEN 500X500 - BLOOM UNI PERLE | 3475710602412 | 38800963 | Klasse 23, Klasse 32 | R 10 | Beton, Textil | beige, dunkelgrau, grau | strukturiert | Polyvinylchlorid (PVC) | 500,00 | 500,00 | max. 2 kV (antistatisch) | lose verlegen | heterogen | Bfl-s1 | chemikalienbeständig gem. Herstellerangabe, haushaltschemikalienbeständig | lichtecht | E1 | gefast | Fliesen | Bindemittelgehalt Typ I | 19,00 | 0,40 | 3,60 | 2,68 | 17,10 - 43,00 | 0,20 | 20,00 | 0,25 | 0963, 1063, 1412, 1413, 1414, 1485, 1486, 1489 | ja | ≥ Stufe 6 | ≤ 0,05 % | vollständig recycelbar, hergestellt aus bis zu 19 % Recyclinganteil | ProtecshieldTM | ja | FloorScore®, M1 | ja | < 10 µg/m³ | 6000-N, 4502-R, 4005-Y50R, 3010-Y50R, 4005-Y80R, 4502-Y, 3005-R20B, 5502-B | https://cdn.ais-online.de/m2/45/65245/images/17/48981217px3508x2480.jpg
CREATION 40 ZEN 500X500 - BLOOM UNI SOURIS | 3475710613777 | 38801485 | Klasse 23, Klasse 32 | R 10 | Beton, Textil | beige, dunkelgrau, grau | strukturiert | Polyvinylchlorid (PVC) | 500,00 | 500,00 | max. 2 kV (antistatisch) | lose verlegen | heterogen | Bfl-s1 | chemikalienbeständig gem. Herstellerangabe, haushaltschemikalienbeständig | lichtecht | E1 | gefast | Fliesen | Bindemittelgehalt Typ I | 19,00 | 0,40 | 3,60 | 2,68 | 17,10 - 43,00 | 0,20 | 20,00 | 0,25 | 0963, 1063, 1412, 1413, 1414, 1485, 1486, 1489 | ja | ≥ Stufe 6 | ≤ 0,05 % | vollständig recycelbar, hergestellt aus bis zu 19 % Recyclinganteil | ProtecshieldTM | ja | FloorScore®, M1 | ja | < 10 µg/m³ | 6000-N, 4502-R, 4005-Y50R, 3010-Y50R, 4005-Y80R, 4502-Y, 3005-R20B, 5502-B | https://cdn.ais-online.de/m2/45/65245/images/07/48981207px3508x2480.jpg
CREATION 40 ZEN 500X500 - BLOOM UNI TAUPE | 3475710602382 | 38801412 | Klasse 23, Klasse 32 | R 10 | Beton, Textil | beige, dunkelgrau, grau | strukturiert | Polyvinylchlorid (PVC) | 500,00 | 500,00 | max. 2 kV (antistatisch) | lose verlegen | heterogen | Bfl-s1 | chemikalienbeständig gem. Herstellerangabe, haushaltschemikalienbeständig | lichtecht | E1 | gefast | Fliesen | Bindemittelgehalt Typ I | 19,00 | 0,40 | 3,60 | 2,68 | 17,10 - 43,00 | 0,20 | 20,00 | 0,25 | 0963, 1063, 1412, 1413, 1414, 1485, 1486, 1489 | ja | ≥ Stufe 6 | ≤ 0,05 % | vollständig recycelbar, hergestellt aus bis zu 19 % Recyclinganteil | ProtecshieldTM | ja | FloorScore®, M1 | ja | < 10 µg/m³ | 6000-N, 4502-R, 4005-Y50R, 3010-Y50R, 4005-Y80R, 4502-Y, 3005-R20B, 5502-B | https://cdn.ais-online.de/m2/45/65245/images/95/48981195px3508x2480.jpg https://cdn.ais-online.de/m2/45/65245/images/69/48981369px2000x1333.jpg
CREATION 40 ZEN 500X500 - FINESSE BROWN | 3475710613807 | 38801063 | Klasse 23, Klasse 32 | R 10 | Beton, Textil | beige, dunkelgrau, grau | strukturiert | Polyvinylchlorid (PVC) | 500,00 | 500,00 | max. 2 kV (antistatisch) | lose verlegen | heterogen | Bfl-s1 | chemikalienbeständig gem. Herstellerangabe, haushaltschemikalienbeständig | lichtecht | E1 | gefast | Fliesen | Bindemittelgehalt Typ I | 19,00 | 0,40 | 3,60 | 2,68 | 17,10 - 43,00 | 0,20 | 20,00 | 0,25 | 0963, 1063, 1412, 1413, 1414, 1485, 1486, 1489 | ja | ≥ Stufe 6 | ≤ 0,05 % | vollständig recycelbar, hergestellt aus bis zu 19 % Recyclinganteil | ProtecshieldTM | ja | FloorScore®, M1 | ja | < 10 µg/m³ | 6000-N, 4502-R, 4005-Y50R, 3010-Y50R, 4005-Y80R, 4502-Y, 3005-R20B, 5502-B | https://cdn.ais-online.de/m2/45/65245/images/80/48981180px3508x2480.jpg https://cdn.ais-online.de/m2/45/65245/images/54/48981354px1333x2000.jpg
CREATION 40 ZEN 500X500 - FINESSE GREY | 3475710613791 | 38801489 | Klasse 23, Klasse 32 | R 10 | Beton, Textil | beige, dunkelgrau, grau | strukturiert | Polyvinylchlorid (PVC) | 500,00 | 500,00 | max. 2 kV (antistatisch) | lose verlegen | heterogen | Bfl-s1 | chemikalienbeständig gem. Herstellerangabe, haushaltschemikalienbeständig | lichtecht | E1 | gefast | Fliesen | Bindemittelgehalt Typ I | 19,00 | 0,40 | 3,60 | 2,68 | 17,10 - 43,00 | 0,20 | 20,00 | 0,25 | 0963, 1063, 1412, 1413, 1414, 1485, 1486, 1489 | ja | ≥ Stufe 6 | ≤ 0,05 % | vollständig recycelbar, hergestellt aus bis zu 19 % Recyclinganteil | ProtecshieldTM | ja | FloorScore®, M1 | ja | < 10 µg/m³ | 6000-N, 4502-R, 4005-Y50R, 3010-Y50R, 4005-Y80R, 4502-Y, 3005-R20B, 5502-B | https://cdn.ais-online.de/m2/45/65245/images/68/48981268px3508x2480.jpg
CREATION 40 ZEN 500X500 - PARKER CLEAR | 3475710613784 | 38801486 | Klasse 23, Klasse 32 | R 10 | Beton, Textil | beige, dunkelgrau, grau | strukturiert | Polyvinylchlorid (PVC) | 500,00 | 500,00 | max. 2 kV (antistatisch) | lose verlegen | heterogen | Bfl-s1 | chemikalienbeständig gem. Herstellerangabe, haushaltschemikalienbeständig | lichtecht | E1 | gefast | Fliesen | Bindemittelgehalt Typ I | 19,00 | 0,40 | 3,60 | 2,68 | 17,10 - 43,00 | 0,20 | 20,00 | 0,25 | 0963, 1063, 1412, 1413, 1414, 1485, 1486, 1489 | ja | ≥ Stufe 6 | ≤ 0,05 % | vollständig recycelbar, hergestellt aus bis zu 19 % Recyclinganteil | ProtecshieldTM | ja | FloorScore®, M1 | ja | < 10 µg/m³ | 6000-N, 4502-R, 4005-Y50R, 3010-Y50R, 4005-Y80R, 4502-Y, 3005-R20B, 5502-B | https://cdn.ais-online.de/m2/45/65245/images/68/48981168px3508x2480.jpg
CREATION 40 ZEN 500X500 - PARKER STATION | 3475710602405 | 38801414 | Klasse 23, Klasse 32 | R 10 | Beton, Textil | beige, dunkelgrau, grau | strukturiert | Polyvinylchlorid (PVC) | 500,00 | 500,00 | max. 2 kV (antistatisch) | lose verlegen | heterogen | Bfl-s1 | chemikalienbeständig gem. Herstellerangabe, haushaltschemikalienbeständig | lichtecht | E1 | gefast | Fliesen | Bindemittelgehalt Typ I | 19,00 | 0,40 | 3,60 | 2,68 | 17,10 - 43,00 | 0,20 | 20,00 | 0,25 | 0963, 1063, 1412, 1413, 1414, 1485, 1486, 1489 | ja | ≥ Stufe 6 | ≤ 0,05 % | vollständig recycelbar, hergestellt aus bis zu 19 % Recyclinganteil | ProtecshieldTM | ja | FloorScore®, M1 | ja | < 10 µg/m³ | 6000-N, 4502-R, 4005-Y50R, 3010-Y50R, 4005-Y80R, 4502-Y, 3005-R20B, 5502-B | https://cdn.ais-online.de/m2/45/65245/images/29/48981229px3508x2480.jpg https://cdn.ais-online.de/m2/45/65245/images/20/48981320px1333x2000.jpg
powered by Heinze