## Gerflor
Gerflor
Name | GTIN | HAN | Benutzungsintensität | Bewertungsgruppe Rutschgefahr | Dekor | Farbton | Oberfläche | Werkstoff | Breite (mm) | Länge (mm) | Aufladungsspannung im Begehversuch | Befestigung | Beständigkeit Belag | Bodenbelag heterogen/homogen | Brandverhalten | Chemische Beständigkeit | Farbechtheit | Formaldehyd Emissionsklasse | Kantenausführung | Lieferform | RTS Emissionsklasse | Verschleißgruppe/-klasse Bodenbelag | Anteil Recyclingmaterial (%) | Dicke Nutzschicht (mm) | Gesamtdicke Belag (mm) | Gewicht (kg/m²) | Reflexionsgrad (%) | Resteindruck (mm) | Trittschallverbesserungsmaß (dB) | Wärmeleitfähigkeit (W/(m*K)) | Gerflor_Farbcode | Maßstabilität | Oberflächenvergütung | REACH-konform | Zertifikate | TVOC (28 Tage) | NCS Farbton | Bilder
CREATION 55 LOOSELAY 229X1220 - Planken |  |  | Klasse 33, Klasse 42 | R 10 | Holz | beige, braun, dunkelbeige, dunkelbraun | matt, strukturiert | Polyvinylchlorid (PVC) | 228,60 | 1.220,00 | max. 2 kV (antistatisch) | lose verlegen | gegen Haushaltchemikalien, gegen UV-Licht größer Stufe 6 | heterogen | Bfl-s1 | chemikalienbeständig gem. Herstellerangabe | lichtecht | E1 | gefast | Planken | M1 | Bindemittelgehalt Typ I | 35,00 | 0,55 | 4,50 | 7,50 | 17,20 - 38,90 | 0,10 | 7,00 | 0,25 | 0347, 0441, 0455, 0456, 0504, 0796, 1559, 1560, 1561, 1567, 1568 | ≤ 0,05 % | ProtecshieldTM | ja | FloorScore® | < 10 µg/m³ | 3010-Y30R, 4030-Y20R, 3010-Y20R, 4020-Y20R, 4010-Y30R, 4005-Y20R, 3020-Y20R, 4020-Y30R, 5020-Y30R | https://cdn.ais-online.de/m2/45/65245/images/48/48407948px1262x892.jpg https://cdn.ais-online.de/m2/45/65245/images/15/48407915px841x595.jpg https://cdn.ais-online.de/m2/45/65245/images/35/48408035px841x595.jpg https://cdn.ais-online.de/m2/45/65245/images/98/48408098px841x595.jpg https://cdn.ais-online.de/m2/45/65245/images/99/48407999px841x595.jpg https://cdn.ais-online.de/m2/45/65245/images/23/48408023px841x595.jpg https://cdn.ais-online.de/m2/45/65245/images/60/48407960px841x595.jpg https://cdn.ais-online.de/m2/45/65245/images/14/48408014px1262x892.jpg https://cdn.ais-online.de/m2/45/65245/images/39/48407939px841x595.jpg https://cdn.ais-online.de/m2/45/65245/images/44/48408044px1262x892.jpg https://cdn.ais-online.de/m2/45/65245/images/65/48408065px841x595.jpg
CREATION 55 LOOSELAY 229X1220 - BALLERINA | 3475710651083 | 39750347 | Klasse 33, Klasse 42 | R 10 | Holz | beige, braun, dunkelbeige, dunkelbraun | matt, strukturiert | Polyvinylchlorid (PVC) | 228,60 | 1.220,00 | max. 2 kV (antistatisch) | lose verlegen | gegen Haushaltchemikalien, gegen UV-Licht größer Stufe 6 | heterogen | Bfl-s1 | chemikalienbeständig gem. Herstellerangabe | lichtecht | E1 | gefast | Planken | M1 | Bindemittelgehalt Typ I | 35,00 | 0,55 | 4,50 | 7,50 | 17,20 - 38,90 | 0,10 | 7,00 | 0,25 | 0347, 0441, 0455, 0456, 0504, 0796, 1559, 1560, 1561, 1567, 1568 | ≤ 0,05 % | ProtecshieldTM | ja | FloorScore® | < 10 µg/m³ | 3010-Y30R, 4030-Y20R, 3010-Y20R, 4020-Y20R, 4010-Y30R, 4005-Y20R, 3020-Y20R, 4020-Y30R, 5020-Y30R | https://cdn.ais-online.de/m2/45/65245/images/44/48408044px1262x892.jpg
CREATION 55 LOOSELAY 229X1220 - HONEY OAK | 3475710651298 | 39750441 | Klasse 33, Klasse 42 | R 10 | Holz | beige, braun, dunkelbeige, dunkelbraun | matt, strukturiert | Polyvinylchlorid (PVC) | 228,60 | 1.220,00 | max. 2 kV (antistatisch) | lose verlegen | gegen Haushaltchemikalien, gegen UV-Licht größer Stufe 6 | heterogen | Bfl-s1 | chemikalienbeständig gem. Herstellerangabe | lichtecht | E1 | gefast | Planken | M1 | Bindemittelgehalt Typ I | 35,00 | 0,55 | 4,50 | 7,50 | 17,20 - 38,90 | 0,10 | 7,00 | 0,25 | 0347, 0441, 0455, 0456, 0504, 0796, 1559, 1560, 1561, 1567, 1568 | ≤ 0,05 % | ProtecshieldTM | ja | FloorScore® | < 10 µg/m³ | 3010-Y30R, 4030-Y20R, 3010-Y20R, 4020-Y20R, 4010-Y30R, 4005-Y20R, 3020-Y20R, 4020-Y30R, 5020-Y30R | https://cdn.ais-online.de/m2/45/65245/images/14/48408014px1262x892.jpg
CREATION 55 LOOSELAY 229X1220 - LONG BOARD | 3475710651106 | 39750455 | Klasse 33, Klasse 42 | R 10 | Holz | beige, braun, dunkelbeige, dunkelbraun | matt, strukturiert | Polyvinylchlorid (PVC) | 228,60 | 1.220,00 | max. 2 kV (antistatisch) | lose verlegen | gegen Haushaltchemikalien, gegen UV-Licht größer Stufe 6 | heterogen | Bfl-s1 | chemikalienbeständig gem. Herstellerangabe | lichtecht | E1 | gefast | Planken | M1 | Bindemittelgehalt Typ I | 35,00 | 0,55 | 4,50 | 7,50 | 17,20 - 38,90 | 0,10 | 7,00 | 0,25 | 0347, 0441, 0455, 0456, 0504, 0796, 1559, 1560, 1561, 1567, 1568 | ≤ 0,05 % | ProtecshieldTM | ja | FloorScore® | < 10 µg/m³ | 3010-Y30R, 4030-Y20R, 3010-Y20R, 4020-Y20R, 4010-Y30R, 4005-Y20R, 3020-Y20R, 4020-Y30R, 5020-Y30R | https://cdn.ais-online.de/m2/45/65245/images/60/48407960px841x595.jpg
CREATION 55 LOOSELAY 229X1220 - RANCH | 3475710651113 | 39750456 | Klasse 33, Klasse 42 | R 10 | Holz | beige, braun, dunkelbeige, dunkelbraun | matt, strukturiert | Polyvinylchlorid (PVC) | 228,60 | 1.220,00 | max. 2 kV (antistatisch) | lose verlegen | gegen Haushaltchemikalien, gegen UV-Licht größer Stufe 6 | heterogen | Bfl-s1 | chemikalienbeständig gem. Herstellerangabe | lichtecht | E1 | gefast | Planken | M1 | Bindemittelgehalt Typ I | 35,00 | 0,55 | 4,50 | 7,50 | 17,20 - 38,90 | 0,10 | 7,00 | 0,25 | 0347, 0441, 0455, 0456, 0504, 0796, 1559, 1560, 1561, 1567, 1568 | ≤ 0,05 % | ProtecshieldTM | ja | FloorScore® | < 10 µg/m³ | 3010-Y30R, 4030-Y20R, 3010-Y20R, 4020-Y20R, 4010-Y30R, 4005-Y20R, 3020-Y20R, 4020-Y30R, 5020-Y30R | https://cdn.ais-online.de/m2/45/65245/images/99/48407999px841x595.jpg
CREATION 55 LOOSELAY 229X1220 - SWISS OAK GOLDEN | 3475710651120 | 39750796 | Klasse 33, Klasse 42 | R 10 | Holz | beige, braun, dunkelbeige, dunkelbraun | matt, strukturiert | Polyvinylchlorid (PVC) | 228,60 | 1.220,00 | max. 2 kV (antistatisch) | lose verlegen | gegen Haushaltchemikalien, gegen UV-Licht größer Stufe 6 | heterogen | Bfl-s1 | chemikalienbeständig gem. Herstellerangabe | lichtecht | E1 | gefast | Planken | M1 | Bindemittelgehalt Typ I | 35,00 | 0,55 | 4,50 | 7,50 | 17,20 - 38,90 | 0,10 | 7,00 | 0,25 | 0347, 0441, 0455, 0456, 0504, 0796, 1559, 1560, 1561, 1567, 1568 | ≤ 0,05 % | ProtecshieldTM | ja | FloorScore® | < 10 µg/m³ | 3010-Y30R, 4030-Y20R, 3010-Y20R, 4020-Y20R, 4010-Y30R, 4005-Y20R, 3020-Y20R, 4020-Y30R, 5020-Y30R | https://cdn.ais-online.de/m2/45/65245/images/23/48408023px841x595.jpg
CREATION 55 LOOSELAY 229X1220 - TAMO CLEAR | 3475710651137 | 39751567 | Klasse 33, Klasse 42 | R 10 | Holz | beige, braun, dunkelbeige, dunkelbraun | matt, strukturiert | Polyvinylchlorid (PVC) | 228,60 | 1.220,00 | max. 2 kV (antistatisch) | lose verlegen | gegen Haushaltchemikalien, gegen UV-Licht größer Stufe 6 | heterogen | Bfl-s1 | chemikalienbeständig gem. Herstellerangabe | lichtecht | E1 | gefast | Planken | M1 | Bindemittelgehalt Typ I | 35,00 | 0,55 | 4,50 | 7,50 | 17,20 - 38,90 | 0,10 | 7,00 | 0,25 | 0347, 0441, 0455, 0456, 0504, 0796, 1559, 1560, 1561, 1567, 1568 | ≤ 0,05 % | ProtecshieldTM | ja | FloorScore® | < 10 µg/m³ | 3010-Y30R, 4030-Y20R, 3010-Y20R, 4020-Y20R, 4010-Y30R, 4005-Y20R, 3020-Y20R, 4020-Y30R, 5020-Y30R | https://cdn.ais-online.de/m2/45/65245/images/98/48408098px841x595.jpg
CREATION 55 LOOSELAY 229X1220 - TAMO DAINTY | 3475710651311 | 39751560 | Klasse 33, Klasse 42 | R 10 | Holz | beige, braun, dunkelbeige, dunkelbraun | matt, strukturiert | Polyvinylchlorid (PVC) | 228,60 | 1.220,00 | max. 2 kV (antistatisch) | lose verlegen | gegen Haushaltchemikalien, gegen UV-Licht größer Stufe 6 | heterogen | Bfl-s1 | chemikalienbeständig gem. Herstellerangabe | lichtecht | E1 | gefast | Planken | M1 | Bindemittelgehalt Typ I | 35,00 | 0,55 | 4,50 | 7,50 | 17,20 - 38,90 | 0,10 | 7,00 | 0,25 | 0347, 0441, 0455, 0456, 0504, 0796, 1559, 1560, 1561, 1567, 1568 | ≤ 0,05 % | ProtecshieldTM | ja | FloorScore® | < 10 µg/m³ | 3010-Y30R, 4030-Y20R, 3010-Y20R, 4020-Y20R, 4010-Y30R, 4005-Y20R, 3020-Y20R, 4020-Y30R, 5020-Y30R | https://cdn.ais-online.de/m2/45/65245/images/35/48408035px841x595.jpg
CREATION 55 LOOSELAY 229X1220 - TAMO LIGHT | 3475710651304 | 39751559 | Klasse 33, Klasse 42 | R 10 | Holz | beige, braun, dunkelbeige, dunkelbraun | matt, strukturiert | Polyvinylchlorid (PVC) | 228,60 | 1.220,00 | max. 2 kV (antistatisch) | lose verlegen | gegen Haushaltchemikalien, gegen UV-Licht größer Stufe 6 | heterogen | Bfl-s1 | chemikalienbeständig gem. Herstellerangabe | lichtecht | E1 | gefast | Planken | M1 | Bindemittelgehalt Typ I | 35,00 | 0,55 | 4,50 | 7,50 | 17,20 - 38,90 | 0,10 | 7,00 | 0,25 | 0347, 0441, 0455, 0456, 0504, 0796, 1559, 1560, 1561, 1567, 1568 | ≤ 0,05 % | ProtecshieldTM | ja | FloorScore® | < 10 µg/m³ | 3010-Y30R, 4030-Y20R, 3010-Y20R, 4020-Y20R, 4010-Y30R, 4005-Y20R, 3020-Y20R, 4020-Y30R, 5020-Y30R | https://cdn.ais-online.de/m2/45/65245/images/39/48407939px841x595.jpg
CREATION 55 LOOSELAY 229X1220 - TAMO LIGHT BROWN | 3475710651144 | 39751568 | Klasse 33, Klasse 42 | R 10 | Holz | beige, braun, dunkelbeige, dunkelbraun | matt, strukturiert | Polyvinylchlorid (PVC) | 228,60 | 1.220,00 | max. 2 kV (antistatisch) | lose verlegen | gegen Haushaltchemikalien, gegen UV-Licht größer Stufe 6 | heterogen | Bfl-s1 | chemikalienbeständig gem. Herstellerangabe | lichtecht | E1 | gefast | Planken | M1 | Bindemittelgehalt Typ I | 35,00 | 0,55 | 4,50 | 7,50 | 17,20 - 38,90 | 0,10 | 7,00 | 0,25 | 0347, 0441, 0455, 0456, 0504, 0796, 1559, 1560, 1561, 1567, 1568 | ≤ 0,05 % | ProtecshieldTM | ja | FloorScore® | < 10 µg/m³ | 3010-Y30R, 4030-Y20R, 3010-Y20R, 4020-Y20R, 4010-Y30R, 4005-Y20R, 3020-Y20R, 4020-Y30R, 5020-Y30R | https://cdn.ais-online.de/m2/45/65245/images/15/48407915px841x595.jpg
CREATION 55 LOOSELAY 229X1220 - TAMO NATURAL | 3475710651328 | 39751561 | Klasse 33, Klasse 42 | R 10 | Holz | beige, braun, dunkelbeige, dunkelbraun | matt, strukturiert | Polyvinylchlorid (PVC) | 228,60 | 1.220,00 | max. 2 kV (antistatisch) | lose verlegen | gegen Haushaltchemikalien, gegen UV-Licht größer Stufe 6 | heterogen | Bfl-s1 | chemikalienbeständig gem. Herstellerangabe | lichtecht | E1 | gefast | Planken | M1 | Bindemittelgehalt Typ I | 35,00 | 0,55 | 4,50 | 7,50 | 17,20 - 38,90 | 0,10 | 7,00 | 0,25 | 0347, 0441, 0455, 0456, 0504, 0796, 1559, 1560, 1561, 1567, 1568 | ≤ 0,05 % | ProtecshieldTM | ja | FloorScore® | < 10 µg/m³ | 3010-Y30R, 4030-Y20R, 3010-Y20R, 4020-Y20R, 4010-Y30R, 4005-Y20R, 3020-Y20R, 4020-Y30R, 5020-Y30R | https://cdn.ais-online.de/m2/45/65245/images/65/48408065px841x595.jpg
CREATION 55 LOOSELAY 229X1220 - TWIST | 3475710651182 | 39750504 | Klasse 33, Klasse 42 | R 10 | Holz | beige, braun, dunkelbeige, dunkelbraun | matt, strukturiert | Polyvinylchlorid (PVC) | 228,60 | 1.220,00 | max. 2 kV (antistatisch) | lose verlegen | gegen Haushaltchemikalien, gegen UV-Licht größer Stufe 6 | heterogen | Bfl-s1 | chemikalienbeständig gem. Herstellerangabe | lichtecht | E1 | gefast | Planken | M1 | Bindemittelgehalt Typ I | 35,00 | 0,55 | 4,50 | 7,50 | 17,20 - 38,90 | 0,10 | 7,00 | 0,25 | 0347, 0441, 0455, 0456, 0504, 0796, 1559, 1560, 1561, 1567, 1568 | ≤ 0,05 % | ProtecshieldTM | ja | FloorScore® | < 10 µg/m³ | 3010-Y30R, 4030-Y20R, 3010-Y20R, 4020-Y20R, 4010-Y30R, 4005-Y20R, 3020-Y20R, 4020-Y30R, 5020-Y30R | https://cdn.ais-online.de/m2/45/65245/images/48/48407948px1262x892.jpg
powered by Heinze