## Gerflor
Gerflor
Name | GTIN | HAN | Benutzungsintensität | Bewertungsgruppe Rutschgefahr | Dekor | Farbton | Oberfläche | Werkstoff | Breite (mm) | Länge (mm) | Aufladungsspannung im Begehversuch | Befestigung | Beständigkeit Belag | Bodenbelag heterogen/homogen | Brandverhalten | Chemische Beständigkeit | Farbechtheit | Formaldehyd Emissionsklasse | Kantenausführung | Lieferform | RTS Emissionsklasse | Verschleißgruppe/-klasse Bodenbelag | Anteil Recyclingmaterial (%) | Dicke Nutzschicht (mm) | Gesamtdicke Belag (mm) | Gewicht (kg/m²) | Reflexionsgrad (%) | Resteindruck (mm) | Trittschallverbesserungsmaß (dB) | Wärmeleitfähigkeit (W/(m*K)) | Gerflor_Farbcode | Maßstabilität | Oberflächenvergütung | REACH-konform | Zertifikate | TVOC (28 Tage) | NCS Farbton | Bilder
CREATION 55 LOOSELAY 600X600 - RIVERSIDE | 3475710651052 | 39740436 | Klasse 33, Klasse 42 | R 10 | Stein | dunkelgrau | matt, strukturiert | Polyvinylchlorid (PVC) | 600,00 | 600,00 | max. 2 kV (antistatisch) | lose verlegen | gegen Haushaltchemikalien, gegen UV-Licht größer Stufe 6 | heterogen | Bfl-s1 | chemikalienbeständig gem. Herstellerangabe | lichtecht | E1 | gefast | Fliesen | M1 | Bindemittelgehalt Typ I | 35,00 | 0,55 | 4,50 | 7,50 | 16,70 | 0,10 | 7,00 | 0,25 | 0436 | ≤ 0,05 % | ProtecshieldTM | ja | FloorScore® | < 10 µg/m³ | 6502-Y | https://cdn.ais-online.de/m2/45/65245/images/68/48408068px2631x1860.jpg
powered by Heinze