## Gerflor
Gerflor
Name | GTIN | HAN | Benutzungsintensität | Bewertungsgruppe Rutschgefahr | Dekor | Farbton | Oberfläche | Werkstoff | Breite (mm) | Länge (mm) | Aufladungsspannung im Begehversuch | Befestigung | Beständigkeit Belag | Bodenbelag heterogen/homogen | Brandverhalten | Chemische Beständigkeit | Farbechtheit | Formaldehyd Emissionsklasse | Kantenausführung | Lieferform | RTS Emissionsklasse | Verschleißgruppe/-klasse Bodenbelag | Anteil Recyclingmaterial (%) | Dicke Nutzschicht (mm) | Gesamtdicke Belag (mm) | Gewicht (kg/m²) | Reflexionsgrad (%) | Resteindruck (mm) | Trittschallverbesserungsmaß (dB) | Wärmeleitfähigkeit (W/(m*K)) | Gerflor_Farbcode | Maßstabilität | Oberflächenvergütung | REACH-konform | Zertifikate | TVOC (28 Tage) | NCS Farbton | Verschleißverhalten | Bilder
CREATION 55 LOOSELAY ACOUSTIC 600X600 - Fliesen |  |  | Klasse 33, Klasse 42 | R 10 | Beton | grau | matt, strukturiert | Polyvinylchlorid (PVC) | 600,00 | 600,00 | max. 2 kV (antistatisch) | lose verlegen | gegen Haushaltchemikalien, gegen UV-Licht größer Stufe 6 | heterogen | Bfl-s1 | chemikalienbeständig gem. Herstellerangabe | lichtecht | E1 | gefast | Fliesen | M1 | Bindemittelgehalt Typ I | 35,00 | 0,55 | 5,50 | 7,60 | 28,20 - 42,30 | 0,10 | 19,00 | 0,25 | 1283, 1284 | ≤ 0,05 % | ProtecshieldTM | ja | FloorScore® | < 10 µg/m³ | 4500-N, 3000-N | ≤ 2,0 mm³ | https://cdn.ais-online.de/m2/45/65245/images/47/48408047px841x595.jpg https://cdn.ais-online.de/m2/45/65245/images/57/48407957px841x595.jpg
CREATION 55 LOOSELAY ACOUSTIC 600X600 - URBAN STREET LIGHT | 3475710651793 | 39831283 | Klasse 33, Klasse 42 | R 10 | Beton | grau | matt, strukturiert | Polyvinylchlorid (PVC) | 600,00 | 600,00 | max. 2 kV (antistatisch) | lose verlegen | gegen Haushaltchemikalien, gegen UV-Licht größer Stufe 6 | heterogen | Bfl-s1 | chemikalienbeständig gem. Herstellerangabe | lichtecht | E1 | gefast | Fliesen | M1 | Bindemittelgehalt Typ I | 35,00 | 0,55 | 5,50 | 7,60 | 28,20 - 42,30 | 0,10 | 19,00 | 0,25 | 1283, 1284 | ≤ 0,05 % | ProtecshieldTM | ja | FloorScore® | < 10 µg/m³ | 4500-N, 3000-N | ≤ 2,0 mm³ | https://cdn.ais-online.de/m2/45/65245/images/57/48407957px841x595.jpg
CREATION 55 LOOSELAY ACOUSTIC 600X600 - URBAN STREET MEDIUM | 3475710651786 | 39831284 | Klasse 33, Klasse 42 | R 10 | Beton | grau | matt, strukturiert | Polyvinylchlorid (PVC) | 600,00 | 600,00 | max. 2 kV (antistatisch) | lose verlegen | gegen Haushaltchemikalien, gegen UV-Licht größer Stufe 6 | heterogen | Bfl-s1 | chemikalienbeständig gem. Herstellerangabe | lichtecht | E1 | gefast | Fliesen | M1 | Bindemittelgehalt Typ I | 35,00 | 0,55 | 5,50 | 7,60 | 28,20 - 42,30 | 0,10 | 19,00 | 0,25 | 1283, 1284 | ≤ 0,05 % | ProtecshieldTM | ja | FloorScore® | < 10 µg/m³ | 4500-N, 3000-N | ≤ 2,0 mm³ | https://cdn.ais-online.de/m2/45/65245/images/47/48408047px841x595.jpg
powered by Heinze