## Gerflor
Gerflor
Name | GTIN | HAN | Benutzungsintensität | Bewertungsgruppe Rutschgefahr | Farbton | Oberfläche | Werkstoff | Breite (mm) | Länge (mm) | Aufladungsspannung im Begehversuch | Befestigung | Beständigkeit Belag | Bodenbelag heterogen/homogen | Brandverhalten | Chemische Beständigkeit | Farbechtheit | Formaldehyd Emissionsklasse | Kantenausführung | Lieferform | Verschleißgruppe/-klasse Bodenbelag | Dicke Nutzschicht (mm) | Gesamtdicke Belag (mm) | Gewicht (kg/m²) | Reflexionsgrad (%) | Resteindruck (mm) | Trittschallverbesserungsmaß (dB) | Wärmeleitfähigkeit (W/(m*K)) | Gerflor_Farbcode | Desinfektionsmittelbeständig | Lichtechtheit | Maßstabilität | Nachhaltigkeit | Oberflächenvergütung | REACH-konform | Zertifikate | TVOC (28 Tage) | Bilder
CREATION 55 RIGID ACOUSTIC 177X1219 - Planken |  |  | Klasse 33, Klasse 42 | R 10 | beige, braun, dunkelbraun, grau, hellgrau | strukturiert | Polyvinylchlorid (PVC) | 177,00 | 1.219,00 | max. 2 kV (antistatisch) | Interlocking, lose verlegen | gegen Haushaltchemikalien, gegen UV-Licht größer Stufe 6 | heterogen | Bfl-s1 | chemikalienbeständig gem. Herstellerangabe | lichtecht | E1 | gefast | Planken | Bindemittelgehalt Typ I | 0,55 | 6,00 | 9,48 | 13,50 - 47,10 | 0,10 | 19,00 | 0,25 | 0347, 0441, 0445, 0447, 0448, 0455, 0456, 0461, 0503, 0504, 0584, 0796, 0846, 0848, 0851, 0853, 0859, 0870, 0871, 1286, 1287 | ja | ≥ Stufe 6 | ≤ 0,10 % | vollständig recycelbar, hergestellt mit mindestens 55 % Recyclinganteil | ProtecshieldTM | ja | FloorScore®, M1 | < 10 µg/m³ | https://cdn.ais-online.de/m2/45/65245/images/21/43143821px1414x2000.jpg https://cdn.ais-online.de/m2/45/65245/images/55/43143055px1414x2000.jpg https://cdn.ais-online.de/m2/45/65245/images/85/43143085px1414x2000.jpg https://cdn.ais-online.de/m2/45/65245/images/34/45043334px1414x2000.jpg https://cdn.ais-online.de/m2/45/65245/images/50/43143050px1414x2000.jpg https://cdn.ais-online.de/m2/45/65245/images/09/45048309px1414x2000.jpg https://cdn.ais-online.de/m2/45/65245/images/43/43143143px1414x2000.jpg https://cdn.ais-online.de/m2/45/65245/images/98/43143498px1414x2000.jpg https://cdn.ais-online.de/m2/45/65245/images/72/43143072px1414x2000.jpg https://cdn.ais-online.de/m2/45/65245/images/17/43143817px1414x2000.jpg https://cdn.ais-online.de/m2/45/65245/images/73/43143073px1414x2000.jpg https://cdn.ais-online.de/m2/45/65245/images/92/43143492px1414x2000.jpg https://cdn.ais-online.de/m2/45/65245/images/52/43143052px1414x2000.jpg https://cdn.ais-online.de/m2/45/65245/images/42/43143142px1414x2000.jpg https://cdn.ais-online.de/m2/45/65245/images/87/43143087px1414x2000.jpg https://cdn.ais-online.de/m2/45/65245/images/51/43143051px1414x2000.jpg https://cdn.ais-online.de/m2/45/65245/images/60/43143460px1414x2000.jpg https://cdn.ais-online.de/m2/45/65245/images/06/43143006px1414x2000.jpg https://cdn.ais-online.de/m2/45/65245/images/47/43143047px1414x2000.jpg https://cdn.ais-online.de/m2/45/65245/images/74/45043374px2000x1414.jpg https://cdn.ais-online.de/m2/45/65245/images/53/45048353px1414x2000.jpg
CREATION 55 RIGID ACOUSTIC 177X1219 - AMADOR | 3475710556463 | 37750447 | Klasse 33, Klasse 42 | R 10 | beige, braun, dunkelbraun, grau, hellgrau | strukturiert | Polyvinylchlorid (PVC) | 177,00 | 1.219,00 | max. 2 kV (antistatisch) | Interlocking, lose verlegen | gegen Haushaltchemikalien, gegen UV-Licht größer Stufe 6 | heterogen | Bfl-s1 | chemikalienbeständig gem. Herstellerangabe | lichtecht | E1 | gefast | Planken | Bindemittelgehalt Typ I | 0,55 | 6,00 | 9,48 | 13,50 - 47,10 | 0,10 | 19,00 | 0,25 | 0347, 0441, 0445, 0447, 0448, 0455, 0456, 0461, 0503, 0504, 0584, 0796, 0846, 0848, 0851, 0853, 0859, 0870, 0871, 1286, 1287 | ja | ≥ Stufe 6 | ≤ 0,10 % | vollständig recycelbar, hergestellt mit mindestens 55 % Recyclinganteil | ProtecshieldTM | ja | FloorScore®, M1 | < 10 µg/m³ | https://cdn.ais-online.de/m2/45/65245/images/73/43143073px1414x2000.jpg
CREATION 55 RIGID ACOUSTIC 177X1219 - BALLERINA | 3475710556449 | 37750347 | Klasse 33, Klasse 42 | R 10 | beige, braun, dunkelbraun, grau, hellgrau | strukturiert | Polyvinylchlorid (PVC) | 177,00 | 1.219,00 | max. 2 kV (antistatisch) | Interlocking, lose verlegen | gegen Haushaltchemikalien, gegen UV-Licht größer Stufe 6 | heterogen | Bfl-s1 | chemikalienbeständig gem. Herstellerangabe | lichtecht | E1 | gefast | Planken | Bindemittelgehalt Typ I | 0,55 | 6,00 | 9,48 | 13,50 - 47,10 | 0,10 | 19,00 | 0,25 | 0347, 0441, 0445, 0447, 0448, 0455, 0456, 0461, 0503, 0504, 0584, 0796, 0846, 0848, 0851, 0853, 0859, 0870, 0871, 1286, 1287 | ja | ≥ Stufe 6 | ≤ 0,10 % | vollständig recycelbar, hergestellt mit mindestens 55 % Recyclinganteil | ProtecshieldTM | ja | FloorScore®, M1 | < 10 µg/m³ | https://cdn.ais-online.de/m2/45/65245/images/47/43143047px1414x2000.jpg
CREATION 55 RIGID ACOUSTIC 177X1219 - BOSTONIAN OAK | 3475710556784 | 37750871 | Klasse 33, Klasse 42 | R 10 | beige, braun, dunkelbraun, grau, hellgrau | strukturiert | Polyvinylchlorid (PVC) | 177,00 | 1.219,00 | max. 2 kV (antistatisch) | Interlocking, lose verlegen | gegen Haushaltchemikalien, gegen UV-Licht größer Stufe 6 | heterogen | Bfl-s1 | chemikalienbeständig gem. Herstellerangabe | lichtecht | E1 | gefast | Planken | Bindemittelgehalt Typ I | 0,55 | 6,00 | 9,48 | 13,50 - 47,10 | 0,10 | 19,00 | 0,25 | 0347, 0441, 0445, 0447, 0448, 0455, 0456, 0461, 0503, 0504, 0584, 0796, 0846, 0848, 0851, 0853, 0859, 0870, 0871, 1286, 1287 | ja | ≥ Stufe 6 | ≤ 0,10 % | vollständig recycelbar, hergestellt mit mindestens 55 % Recyclinganteil | ProtecshieldTM | ja | FloorScore®, M1 | < 10 µg/m³ | https://cdn.ais-online.de/m2/45/65245/images/42/43143142px1414x2000.jpg
CREATION 55 RIGID ACOUSTIC 177X1219 - BOSTONIAN OAK BEIGE | 3475710556807 | 37750853 | Klasse 33, Klasse 42 | R 10 | beige, braun, dunkelbraun, grau, hellgrau | strukturiert | Polyvinylchlorid (PVC) | 177,00 | 1.219,00 | max. 2 kV (antistatisch) | Interlocking, lose verlegen | gegen Haushaltchemikalien, gegen UV-Licht größer Stufe 6 | heterogen | Bfl-s1 | chemikalienbeständig gem. Herstellerangabe | lichtecht | E1 | gefast | Planken | Bindemittelgehalt Typ I | 0,55 | 6,00 | 9,48 | 13,50 - 47,10 | 0,10 | 19,00 | 0,25 | 0347, 0441, 0445, 0447, 0448, 0455, 0456, 0461, 0503, 0504, 0584, 0796, 0846, 0848, 0851, 0853, 0859, 0870, 0871, 1286, 1287 | ja | ≥ Stufe 6 | ≤ 0,10 % | vollständig recycelbar, hergestellt mit mindestens 55 % Recyclinganteil | ProtecshieldTM | ja | FloorScore®, M1 | < 10 µg/m³ | https://cdn.ais-online.de/m2/45/65245/images/92/43143492px1414x2000.jpg
CREATION 55 RIGID ACOUSTIC 177X1219 - BOSTONIAN OAK HONEY | 3475710556791 | 37750851 | Klasse 33, Klasse 42 | R 10 | beige, braun, dunkelbraun, grau, hellgrau | strukturiert | Polyvinylchlorid (PVC) | 177,00 | 1.219,00 | max. 2 kV (antistatisch) | Interlocking, lose verlegen | gegen Haushaltchemikalien, gegen UV-Licht größer Stufe 6 | heterogen | Bfl-s1 | chemikalienbeständig gem. Herstellerangabe | lichtecht | E1 | gefast | Planken | Bindemittelgehalt Typ I | 0,55 | 6,00 | 9,48 | 13,50 - 47,10 | 0,10 | 19,00 | 0,25 | 0347, 0441, 0445, 0447, 0448, 0455, 0456, 0461, 0503, 0504, 0584, 0796, 0846, 0848, 0851, 0853, 0859, 0870, 0871, 1286, 1287 | ja | ≥ Stufe 6 | ≤ 0,10 % | vollständig recycelbar, hergestellt mit mindestens 55 % Recyclinganteil | ProtecshieldTM | ja | FloorScore®, M1 | < 10 µg/m³ | https://cdn.ais-online.de/m2/45/65245/images/17/43143817px1414x2000.jpg
CREATION 55 RIGID ACOUSTIC 177X1219 - HONEY OAK | 3475710556432 | 37750441 | Klasse 33, Klasse 42 | R 10 | beige, braun, dunkelbraun, grau, hellgrau | strukturiert | Polyvinylchlorid (PVC) | 177,00 | 1.219,00 | max. 2 kV (antistatisch) | Interlocking, lose verlegen | gegen Haushaltchemikalien, gegen UV-Licht größer Stufe 6 | heterogen | Bfl-s1 | chemikalienbeständig gem. Herstellerangabe | lichtecht | E1 | gefast | Planken | Bindemittelgehalt Typ I | 0,55 | 6,00 | 9,48 | 13,50 - 47,10 | 0,10 | 19,00 | 0,25 | 0347, 0441, 0445, 0447, 0448, 0455, 0456, 0461, 0503, 0504, 0584, 0796, 0846, 0848, 0851, 0853, 0859, 0870, 0871, 1286, 1287 | ja | ≥ Stufe 6 | ≤ 0,10 % | vollständig recycelbar, hergestellt mit mindestens 55 % Recyclinganteil | ProtecshieldTM | ja | FloorScore®, M1 | < 10 µg/m³ | https://cdn.ais-online.de/m2/45/65245/images/52/43143052px1414x2000.jpg
CREATION 55 RIGID ACOUSTIC 177X1219 - LONG BOARD | 3475710556470 | 37750455 | Klasse 33, Klasse 42 | R 10 | beige, braun, dunkelbraun, grau, hellgrau | strukturiert | Polyvinylchlorid (PVC) | 177,00 | 1.219,00 | max. 2 kV (antistatisch) | Interlocking, lose verlegen | gegen Haushaltchemikalien, gegen UV-Licht größer Stufe 6 | heterogen | Bfl-s1 | chemikalienbeständig gem. Herstellerangabe | lichtecht | E1 | gefast | Planken | Bindemittelgehalt Typ I | 0,55 | 6,00 | 9,48 | 13,50 - 47,10 | 0,10 | 19,00 | 0,25 | 0347, 0441, 0445, 0447, 0448, 0455, 0456, 0461, 0503, 0504, 0584, 0796, 0846, 0848, 0851, 0853, 0859, 0870, 0871, 1286, 1287 | ja | ≥ Stufe 6 | ≤ 0,10 % | vollständig recycelbar, hergestellt mit mindestens 55 % Recyclinganteil | ProtecshieldTM | ja | FloorScore®, M1 | < 10 µg/m³ | https://cdn.ais-online.de/m2/45/65245/images/06/43143006px1414x2000.jpg
CREATION 55 RIGID ACOUSTIC 177X1219 - MALUA BAY | 3475710556395 | 37750448 | Klasse 33, Klasse 42 | R 10 | beige, braun, dunkelbraun, grau, hellgrau | strukturiert | Polyvinylchlorid (PVC) | 177,00 | 1.219,00 | max. 2 kV (antistatisch) | Interlocking, lose verlegen | gegen Haushaltchemikalien, gegen UV-Licht größer Stufe 6 | heterogen | Bfl-s1 | chemikalienbeständig gem. Herstellerangabe | lichtecht | E1 | gefast | Planken | Bindemittelgehalt Typ I | 0,55 | 6,00 | 9,48 | 13,50 - 47,10 | 0,10 | 19,00 | 0,25 | 0347, 0441, 0445, 0447, 0448, 0455, 0456, 0461, 0503, 0504, 0584, 0796, 0846, 0848, 0851, 0853, 0859, 0870, 0871, 1286, 1287 | ja | ≥ Stufe 6 | ≤ 0,10 % | vollständig recycelbar, hergestellt mit mindestens 55 % Recyclinganteil | ProtecshieldTM | ja | FloorScore®, M1 | < 10 µg/m³ | https://cdn.ais-online.de/m2/45/65245/images/09/45048309px1414x2000.jpg
CREATION 55 RIGID ACOUSTIC 177X1219 - MICHIGAN | 3475710556456 | 37750461 | Klasse 33, Klasse 42 | R 10 | beige, braun, dunkelbraun, grau, hellgrau | strukturiert | Polyvinylchlorid (PVC) | 177,00 | 1.219,00 | max. 2 kV (antistatisch) | Interlocking, lose verlegen | gegen Haushaltchemikalien, gegen UV-Licht größer Stufe 6 | heterogen | Bfl-s1 | chemikalienbeständig gem. Herstellerangabe | lichtecht | E1 | gefast | Planken | Bindemittelgehalt Typ I | 0,55 | 6,00 | 9,48 | 13,50 - 47,10 | 0,10 | 19,00 | 0,25 | 0347, 0441, 0445, 0447, 0448, 0455, 0456, 0461, 0503, 0504, 0584, 0796, 0846, 0848, 0851, 0853, 0859, 0870, 0871, 1286, 1287 | ja | ≥ Stufe 6 | ≤ 0,10 % | vollständig recycelbar, hergestellt mit mindestens 55 % Recyclinganteil | ProtecshieldTM | ja | FloorScore®, M1 | < 10 µg/m³ | https://cdn.ais-online.de/m2/45/65245/images/85/43143085px1414x2000.jpg
CREATION 55 RIGID ACOUSTIC 177X1219 - QUARTET | 3475710556425 | 37750503 | Klasse 33, Klasse 42 | R 10 | beige, braun, dunkelbraun, grau, hellgrau | strukturiert | Polyvinylchlorid (PVC) | 177,00 | 1.219,00 | max. 2 kV (antistatisch) | Interlocking, lose verlegen | gegen Haushaltchemikalien, gegen UV-Licht größer Stufe 6 | heterogen | Bfl-s1 | chemikalienbeständig gem. Herstellerangabe | lichtecht | E1 | gefast | Planken | Bindemittelgehalt Typ I | 0,55 | 6,00 | 9,48 | 13,50 - 47,10 | 0,10 | 19,00 | 0,25 | 0347, 0441, 0445, 0447, 0448, 0455, 0456, 0461, 0503, 0504, 0584, 0796, 0846, 0848, 0851, 0853, 0859, 0870, 0871, 1286, 1287 | ja | ≥ Stufe 6 | ≤ 0,10 % | vollständig recycelbar, hergestellt mit mindestens 55 % Recyclinganteil | ProtecshieldTM | ja | FloorScore®, M1 | < 10 µg/m³ | https://cdn.ais-online.de/m2/45/65245/images/50/43143050px1414x2000.jpg
CREATION 55 RIGID ACOUSTIC 177X1219 - QUARTET FAUVE | 3475710556418 | 37750859 | Klasse 33, Klasse 42 | R 10 | beige, braun, dunkelbraun, grau, hellgrau | strukturiert | Polyvinylchlorid (PVC) | 177,00 | 1.219,00 | max. 2 kV (antistatisch) | Interlocking, lose verlegen | gegen Haushaltchemikalien, gegen UV-Licht größer Stufe 6 | heterogen | Bfl-s1 | chemikalienbeständig gem. Herstellerangabe | lichtecht | E1 | gefast | Planken | Bindemittelgehalt Typ I | 0,55 | 6,00 | 9,48 | 13,50 - 47,10 | 0,10 | 19,00 | 0,25 | 0347, 0441, 0445, 0447, 0448, 0455, 0456, 0461, 0503, 0504, 0584, 0796, 0846, 0848, 0851, 0853, 0859, 0870, 0871, 1286, 1287 | ja | ≥ Stufe 6 | ≤ 0,10 % | vollständig recycelbar, hergestellt mit mindestens 55 % Recyclinganteil | ProtecshieldTM | ja | FloorScore®, M1 | < 10 µg/m³ | https://cdn.ais-online.de/m2/45/65245/images/72/43143072px1414x2000.jpg
CREATION 55 RIGID ACOUSTIC 177X1219 - QUARTET HONEY | 3475710556401 | 37750870 | Klasse 33, Klasse 42 | R 10 | beige, braun, dunkelbraun, grau, hellgrau | strukturiert | Polyvinylchlorid (PVC) | 177,00 | 1.219,00 | max. 2 kV (antistatisch) | Interlocking, lose verlegen | gegen Haushaltchemikalien, gegen UV-Licht größer Stufe 6 | heterogen | Bfl-s1 | chemikalienbeständig gem. Herstellerangabe | lichtecht | E1 | gefast | Planken | Bindemittelgehalt Typ I | 0,55 | 6,00 | 9,48 | 13,50 - 47,10 | 0,10 | 19,00 | 0,25 | 0347, 0441, 0445, 0447, 0448, 0455, 0456, 0461, 0503, 0504, 0584, 0796, 0846, 0848, 0851, 0853, 0859, 0870, 0871, 1286, 1287 | ja | ≥ Stufe 6 | ≤ 0,10 % | vollständig recycelbar, hergestellt mit mindestens 55 % Recyclinganteil | ProtecshieldTM | ja | FloorScore®, M1 | < 10 µg/m³ | https://cdn.ais-online.de/m2/45/65245/images/53/45048353px1414x2000.jpg
CREATION 55 RIGID ACOUSTIC 177X1219 - RANCH | 3475710556487 | 37750456 | Klasse 33, Klasse 42 | R 10 | beige, braun, dunkelbraun, grau, hellgrau | strukturiert | Polyvinylchlorid (PVC) | 177,00 | 1.219,00 | max. 2 kV (antistatisch) | Interlocking, lose verlegen | gegen Haushaltchemikalien, gegen UV-Licht größer Stufe 6 | heterogen | Bfl-s1 | chemikalienbeständig gem. Herstellerangabe | lichtecht | E1 | gefast | Planken | Bindemittelgehalt Typ I | 0,55 | 6,00 | 9,48 | 13,50 - 47,10 | 0,10 | 19,00 | 0,25 | 0347, 0441, 0445, 0447, 0448, 0455, 0456, 0461, 0503, 0504, 0584, 0796, 0846, 0848, 0851, 0853, 0859, 0870, 0871, 1286, 1287 | ja | ≥ Stufe 6 | ≤ 0,10 % | vollständig recycelbar, hergestellt mit mindestens 55 % Recyclinganteil | ProtecshieldTM | ja | FloorScore®, M1 | < 10 µg/m³ | https://cdn.ais-online.de/m2/45/65245/images/87/43143087px1414x2000.jpg
CREATION 55 RIGID ACOUSTIC 177X1219 - RUSTIC OAK | 3475710556517 | 37750445 | Klasse 33, Klasse 42 | R 10 | beige, braun, dunkelbraun, grau, hellgrau | strukturiert | Polyvinylchlorid (PVC) | 177,00 | 1.219,00 | max. 2 kV (antistatisch) | Interlocking, lose verlegen | gegen Haushaltchemikalien, gegen UV-Licht größer Stufe 6 | heterogen | Bfl-s1 | chemikalienbeständig gem. Herstellerangabe | lichtecht | E1 | gefast | Planken | Bindemittelgehalt Typ I | 0,55 | 6,00 | 9,48 | 13,50 - 47,10 | 0,10 | 19,00 | 0,25 | 0347, 0441, 0445, 0447, 0448, 0455, 0456, 0461, 0503, 0504, 0584, 0796, 0846, 0848, 0851, 0853, 0859, 0870, 0871, 1286, 1287 | ja | ≥ Stufe 6 | ≤ 0,10 % | vollständig recycelbar, hergestellt mit mindestens 55 % Recyclinganteil | ProtecshieldTM | ja | FloorScore®, M1 | < 10 µg/m³ | https://cdn.ais-online.de/m2/45/65245/images/98/43143498px1414x2000.jpg
CREATION 55 RIGID ACOUSTIC 177X1219 - SALENTO BEIGE | 3475710556500 | 37751286 | Klasse 33, Klasse 42 | R 10 | beige, braun, dunkelbraun, grau, hellgrau | strukturiert | Polyvinylchlorid (PVC) | 177,00 | 1.219,00 | max. 2 kV (antistatisch) | Interlocking, lose verlegen | gegen Haushaltchemikalien, gegen UV-Licht größer Stufe 6 | heterogen | Bfl-s1 | chemikalienbeständig gem. Herstellerangabe | lichtecht | E1 | gefast | Planken | Bindemittelgehalt Typ I | 0,55 | 6,00 | 9,48 | 13,50 - 47,10 | 0,10 | 19,00 | 0,25 | 0347, 0441, 0445, 0447, 0448, 0455, 0456, 0461, 0503, 0504, 0584, 0796, 0846, 0848, 0851, 0853, 0859, 0870, 0871, 1286, 1287 | ja | ≥ Stufe 6 | ≤ 0,10 % | vollständig recycelbar, hergestellt mit mindestens 55 % Recyclinganteil | ProtecshieldTM | ja | FloorScore®, M1 | < 10 µg/m³ | https://cdn.ais-online.de/m2/45/65245/images/74/45043374px2000x1414.jpg
CREATION 55 RIGID ACOUSTIC 177X1219 - SALENTO LIGHT GREY | 3475710556494 | 37751287 | Klasse 33, Klasse 42 | R 10 | beige, braun, dunkelbraun, grau, hellgrau | strukturiert | Polyvinylchlorid (PVC) | 177,00 | 1.219,00 | max. 2 kV (antistatisch) | Interlocking, lose verlegen | gegen Haushaltchemikalien, gegen UV-Licht größer Stufe 6 | heterogen | Bfl-s1 | chemikalienbeständig gem. Herstellerangabe | lichtecht | E1 | gefast | Planken | Bindemittelgehalt Typ I | 0,55 | 6,00 | 9,48 | 13,50 - 47,10 | 0,10 | 19,00 | 0,25 | 0347, 0441, 0445, 0447, 0448, 0455, 0456, 0461, 0503, 0504, 0584, 0796, 0846, 0848, 0851, 0853, 0859, 0870, 0871, 1286, 1287 | ja | ≥ Stufe 6 | ≤ 0,10 % | vollständig recycelbar, hergestellt mit mindestens 55 % Recyclinganteil | ProtecshieldTM | ja | FloorScore®, M1 | < 10 µg/m³ | https://cdn.ais-online.de/m2/45/65245/images/34/45043334px1414x2000.jpg
CREATION 55 RIGID ACOUSTIC 177X1219 - SWISS OAK BEIGE | 3475710556753 | 37750848 | Klasse 33, Klasse 42 | R 10 | beige, braun, dunkelbraun, grau, hellgrau | strukturiert | Polyvinylchlorid (PVC) | 177,00 | 1.219,00 | max. 2 kV (antistatisch) | Interlocking, lose verlegen | gegen Haushaltchemikalien, gegen UV-Licht größer Stufe 6 | heterogen | Bfl-s1 | chemikalienbeständig gem. Herstellerangabe | lichtecht | E1 | gefast | Planken | Bindemittelgehalt Typ I | 0,55 | 6,00 | 9,48 | 13,50 - 47,10 | 0,10 | 19,00 | 0,25 | 0347, 0441, 0445, 0447, 0448, 0455, 0456, 0461, 0503, 0504, 0584, 0796, 0846, 0848, 0851, 0853, 0859, 0870, 0871, 1286, 1287 | ja | ≥ Stufe 6 | ≤ 0,10 % | vollständig recycelbar, hergestellt mit mindestens 55 % Recyclinganteil | ProtecshieldTM | ja | FloorScore®, M1 | < 10 µg/m³ | https://cdn.ais-online.de/m2/45/65245/images/55/43143055px1414x2000.jpg
CREATION 55 RIGID ACOUSTIC 177X1219 - SWISS OAK GOLDEN | 3475710556777 | 37750796 | Klasse 33, Klasse 42 | R 10 | beige, braun, dunkelbraun, grau, hellgrau | strukturiert | Polyvinylchlorid (PVC) | 177,00 | 1.219,00 | max. 2 kV (antistatisch) | Interlocking, lose verlegen | gegen Haushaltchemikalien, gegen UV-Licht größer Stufe 6 | heterogen | Bfl-s1 | chemikalienbeständig gem. Herstellerangabe | lichtecht | E1 | gefast | Planken | Bindemittelgehalt Typ I | 0,55 | 6,00 | 9,48 | 13,50 - 47,10 | 0,10 | 19,00 | 0,25 | 0347, 0441, 0445, 0447, 0448, 0455, 0456, 0461, 0503, 0504, 0584, 0796, 0846, 0848, 0851, 0853, 0859, 0870, 0871, 1286, 1287 | ja | ≥ Stufe 6 | ≤ 0,10 % | vollständig recycelbar, hergestellt mit mindestens 55 % Recyclinganteil | ProtecshieldTM | ja | FloorScore®, M1 | < 10 µg/m³ | https://cdn.ais-online.de/m2/45/65245/images/60/43143460px1414x2000.jpg
CREATION 55 RIGID ACOUSTIC 177X1219 - SWISS OAK PEARL | 3475710556760 | 37750846 | Klasse 33, Klasse 42 | R 10 | beige, braun, dunkelbraun, grau, hellgrau | strukturiert | Polyvinylchlorid (PVC) | 177,00 | 1.219,00 | max. 2 kV (antistatisch) | Interlocking, lose verlegen | gegen Haushaltchemikalien, gegen UV-Licht größer Stufe 6 | heterogen | Bfl-s1 | chemikalienbeständig gem. Herstellerangabe | lichtecht | E1 | gefast | Planken | Bindemittelgehalt Typ I | 0,55 | 6,00 | 9,48 | 13,50 - 47,10 | 0,10 | 19,00 | 0,25 | 0347, 0441, 0445, 0447, 0448, 0455, 0456, 0461, 0503, 0504, 0584, 0796, 0846, 0848, 0851, 0853, 0859, 0870, 0871, 1286, 1287 | ja | ≥ Stufe 6 | ≤ 0,10 % | vollständig recycelbar, hergestellt mit mindestens 55 % Recyclinganteil | ProtecshieldTM | ja | FloorScore®, M1 | < 10 µg/m³ | https://cdn.ais-online.de/m2/45/65245/images/43/43143143px1414x2000.jpg
CREATION 55 RIGID ACOUSTIC 177X1219 - TWIST | 3475710556388 | 37750504 | Klasse 33, Klasse 42 | R 10 | beige, braun, dunkelbraun, grau, hellgrau | strukturiert | Polyvinylchlorid (PVC) | 177,00 | 1.219,00 | max. 2 kV (antistatisch) | Interlocking, lose verlegen | gegen Haushaltchemikalien, gegen UV-Licht größer Stufe 6 | heterogen | Bfl-s1 | chemikalienbeständig gem. Herstellerangabe | lichtecht | E1 | gefast | Planken | Bindemittelgehalt Typ I | 0,55 | 6,00 | 9,48 | 13,50 - 47,10 | 0,10 | 19,00 | 0,25 | 0347, 0441, 0445, 0447, 0448, 0455, 0456, 0461, 0503, 0504, 0584, 0796, 0846, 0848, 0851, 0853, 0859, 0870, 0871, 1286, 1287 | ja | ≥ Stufe 6 | ≤ 0,10 % | vollständig recycelbar, hergestellt mit mindestens 55 % Recyclinganteil | ProtecshieldTM | ja | FloorScore®, M1 | < 10 µg/m³ | https://cdn.ais-online.de/m2/45/65245/images/51/43143051px1414x2000.jpg
CREATION 55 RIGID ACOUSTIC 177X1219 - WHITE LIME | 3475710556371 | 37750584 | Klasse 33, Klasse 42 | R 10 | beige, braun, dunkelbraun, grau, hellgrau | strukturiert | Polyvinylchlorid (PVC) | 177,00 | 1.219,00 | max. 2 kV (antistatisch) | Interlocking, lose verlegen | gegen Haushaltchemikalien, gegen UV-Licht größer Stufe 6 | heterogen | Bfl-s1 | chemikalienbeständig gem. Herstellerangabe | lichtecht | E1 | gefast | Planken | Bindemittelgehalt Typ I | 0,55 | 6,00 | 9,48 | 13,50 - 47,10 | 0,10 | 19,00 | 0,25 | 0347, 0441, 0445, 0447, 0448, 0455, 0456, 0461, 0503, 0504, 0584, 0796, 0846, 0848, 0851, 0853, 0859, 0870, 0871, 1286, 1287 | ja | ≥ Stufe 6 | ≤ 0,10 % | vollständig recycelbar, hergestellt mit mindestens 55 % Recyclinganteil | ProtecshieldTM | ja | FloorScore®, M1 | < 10 µg/m³ | https://cdn.ais-online.de/m2/45/65245/images/21/43143821px1414x2000.jpg
powered by Heinze