## Gerflor
Gerflor
Name | GTIN | HAN | Benutzungsintensität | Bewertungsgruppe Rutschgefahr | Farbton | Oberfläche | Werkstoff | Breite (mm) | Länge (mm) | Aufladungsspannung im Begehversuch | Befestigung | Beständigkeit Belag | Bodenbelag heterogen/homogen | Brandverhalten | Chemische Beständigkeit | Farbechtheit | Formaldehyd Emissionsklasse | Kantenausführung | Lieferform | Verschleißgruppe/-klasse Bodenbelag | Dicke Nutzschicht (mm) | Gesamtdicke Belag (mm) | Gewicht (kg/m²) | Reflexionsgrad (%) | Resteindruck (mm) | Trittschallverbesserungsmaß (dB) | Wärmeleitfähigkeit (W/(m*K)) | Gerflor_Farbcode | Desinfektionsmittelbeständig | Lichtechtheit | Maßstabilität | Nachhaltigkeit | Oberflächenvergütung | REACH-konform | Zertifikate | TVOC (28 Tage) | Bilder
CREATION 55 SOLID CLIC 212X1239 - Planken |  |  | Klasse 33, Klasse 42 | R 10 | beige, braun, dunkelbraun, dunkelgrau, grau, hellgrau | strukturiert | Polyvinylchlorid (PVC) | 212,00 | 1.239,00 | max. 2 kV (antistatisch) | Interlocking, lose verlegen | gegen Haushaltchemikalien, gegen UV-Licht größer Stufe 6 | heterogen | Bfl-s1 | chemikalienbeständig gem. Herstellerangabe | lichtecht | E1 | gefast | Planken | Bindemittelgehalt Typ I | 0,55 | 5,00 | 7,78 | 13,40 - 47,10 | 0,10 | 4,00 | 0,25 | 0060, 0061, 0347, 0441, 0445, 0447, 0448, 0455, 0456, 0457, 0461, 0465, 0503, 0504, 0584, 0796, 0846, 0848, 0851, 0853, 0856, 0858, 0859, 0870, 0871, 1277, 1278, 1279, 1280, 1286, 1287 | ja | ≥ Stufe 6 | ~ 0,05 % | vollständig recycelbar, hergestellt mit mindestens 55 % Recyclinganteil | ProtecshieldTM | ja | FloorScore®, M1 | < 10 µg/m³ | https://cdn.ais-online.de/m2/45/65245/images/50/43143050px1414x2000.jpg https://cdn.ais-online.de/m2/45/65245/images/21/43143821px1414x2000.jpg https://cdn.ais-online.de/m2/45/65245/images/20/43143820px1414x2000.jpg https://cdn.ais-online.de/m2/45/65245/images/69/43143069px1414x2000.jpg https://cdn.ais-online.de/m2/45/65245/images/42/43143142px1414x2000.jpg https://cdn.ais-online.de/m2/45/65245/images/87/43143087px1414x2000.jpg https://cdn.ais-online.de/m2/45/65245/images/51/43143051px1414x2000.jpg https://cdn.ais-online.de/m2/45/65245/images/90/43143490px1414x2000.jpg https://cdn.ais-online.de/m2/45/65245/images/66/45043366px1414x2000.jpg https://cdn.ais-online.de/m2/45/65245/images/53/45048353px1414x2000.jpg https://cdn.ais-online.de/m2/45/65245/images/60/43143460px1414x2000.jpg https://cdn.ais-online.de/m2/45/65245/images/98/43143498px1414x2000.jpg https://cdn.ais-online.de/m2/45/65245/images/47/43143047px1414x2000.jpg https://cdn.ais-online.de/m2/45/65245/images/73/43143073px1414x2000.jpg https://cdn.ais-online.de/m2/45/65245/images/55/43143055px1414x2000.jpg https://cdn.ais-online.de/m2/45/65245/images/34/45043334px1414x2000.jpg https://cdn.ais-online.de/m2/45/65245/images/68/45043368px2000x1414.jpg https://cdn.ais-online.de/m2/45/65245/images/52/45043352px1414x2000.jpg https://cdn.ais-online.de/m2/45/65245/images/48/43143048px1414x2000.jpg https://cdn.ais-online.de/m2/45/65245/images/54/43143054px1414x2000.jpg https://cdn.ais-online.de/m2/45/65245/images/17/43143817px1414x2000.jpg https://cdn.ais-online.de/m2/45/65245/images/09/45048309px1414x2000.jpg https://cdn.ais-online.de/m2/45/65245/images/85/43143085px1414x2000.jpg https://cdn.ais-online.de/m2/45/65245/images/92/43143492px1414x2000.jpg https://cdn.ais-online.de/m2/45/65245/images/74/45043374px2000x1414.jpg https://cdn.ais-online.de/m2/45/65245/images/72/43143072px1414x2000.jpg https://cdn.ais-online.de/m2/45/65245/images/54/45043354px1414x2000.jpg https://cdn.ais-online.de/m2/45/65245/images/43/43143143px1414x2000.jpg https://cdn.ais-online.de/m2/45/65245/images/22/43143822px1414x2000.jpg https://cdn.ais-online.de/m2/45/65245/images/52/43143052px1414x2000.jpg https://cdn.ais-online.de/m2/45/65245/images/06/43143006px1414x2000.jpg
CREATION 55 SOLID CLIC 212X1239 - AMADOR | 3475710559525 | 60660447 | Klasse 33, Klasse 42 | R 10 | beige, braun, dunkelbraun, dunkelgrau, grau, hellgrau | strukturiert | Polyvinylchlorid (PVC) | 212,00 | 1.239,00 | max. 2 kV (antistatisch) | Interlocking, lose verlegen | gegen Haushaltchemikalien, gegen UV-Licht größer Stufe 6 | heterogen | Bfl-s1 | chemikalienbeständig gem. Herstellerangabe | lichtecht | E1 | gefast | Planken | Bindemittelgehalt Typ I | 0,55 | 5,00 | 7,78 | 13,40 - 47,10 | 0,10 | 4,00 | 0,25 | 0060, 0061, 0347, 0441, 0445, 0447, 0448, 0455, 0456, 0457, 0461, 0465, 0503, 0504, 0584, 0796, 0846, 0848, 0851, 0853, 0856, 0858, 0859, 0870, 0871, 1277, 1278, 1279, 1280, 1286, 1287 | ja | ≥ Stufe 6 | ~ 0,05 % | vollständig recycelbar, hergestellt mit mindestens 55 % Recyclinganteil | ProtecshieldTM | ja | FloorScore®, M1 | < 10 µg/m³ | https://cdn.ais-online.de/m2/45/65245/images/73/43143073px1414x2000.jpg
CREATION 55 SOLID CLIC 212X1239 - ARENA | 3475710559556 | 60660060 | Klasse 33, Klasse 42 | R 10 | beige, braun, dunkelbraun, dunkelgrau, grau, hellgrau | strukturiert | Polyvinylchlorid (PVC) | 212,00 | 1.239,00 | max. 2 kV (antistatisch) | Interlocking, lose verlegen | gegen Haushaltchemikalien, gegen UV-Licht größer Stufe 6 | heterogen | Bfl-s1 | chemikalienbeständig gem. Herstellerangabe | lichtecht | E1 | gefast | Planken | Bindemittelgehalt Typ I | 0,55 | 5,00 | 7,78 | 13,40 - 47,10 | 0,10 | 4,00 | 0,25 | 0060, 0061, 0347, 0441, 0445, 0447, 0448, 0455, 0456, 0457, 0461, 0465, 0503, 0504, 0584, 0796, 0846, 0848, 0851, 0853, 0856, 0858, 0859, 0870, 0871, 1277, 1278, 1279, 1280, 1286, 1287 | ja | ≥ Stufe 6 | ~ 0,05 % | vollständig recycelbar, hergestellt mit mindestens 55 % Recyclinganteil | ProtecshieldTM | ja | FloorScore®, M1 | < 10 µg/m³ | https://cdn.ais-online.de/m2/45/65245/images/54/43143054px1414x2000.jpg
CREATION 55 SOLID CLIC 212X1239 - BALLERINA | 3475710559594 | 60660347 | Klasse 33, Klasse 42 | R 10 | beige, braun, dunkelbraun, dunkelgrau, grau, hellgrau | strukturiert | Polyvinylchlorid (PVC) | 212,00 | 1.239,00 | max. 2 kV (antistatisch) | Interlocking, lose verlegen | gegen Haushaltchemikalien, gegen UV-Licht größer Stufe 6 | heterogen | Bfl-s1 | chemikalienbeständig gem. Herstellerangabe | lichtecht | E1 | gefast | Planken | Bindemittelgehalt Typ I | 0,55 | 5,00 | 7,78 | 13,40 - 47,10 | 0,10 | 4,00 | 0,25 | 0060, 0061, 0347, 0441, 0445, 0447, 0448, 0455, 0456, 0457, 0461, 0465, 0503, 0504, 0584, 0796, 0846, 0848, 0851, 0853, 0856, 0858, 0859, 0870, 0871, 1277, 1278, 1279, 1280, 1286, 1287 | ja | ≥ Stufe 6 | ~ 0,05 % | vollständig recycelbar, hergestellt mit mindestens 55 % Recyclinganteil | ProtecshieldTM | ja | FloorScore®, M1 | < 10 µg/m³ | https://cdn.ais-online.de/m2/45/65245/images/47/43143047px1414x2000.jpg
CREATION 55 SOLID CLIC 212X1239 - BOSTONIAN OAK | 3475710559648 | 60660871 | Klasse 33, Klasse 42 | R 10 | beige, braun, dunkelbraun, dunkelgrau, grau, hellgrau | strukturiert | Polyvinylchlorid (PVC) | 212,00 | 1.239,00 | max. 2 kV (antistatisch) | Interlocking, lose verlegen | gegen Haushaltchemikalien, gegen UV-Licht größer Stufe 6 | heterogen | Bfl-s1 | chemikalienbeständig gem. Herstellerangabe | lichtecht | E1 | gefast | Planken | Bindemittelgehalt Typ I | 0,55 | 5,00 | 7,78 | 13,40 - 47,10 | 0,10 | 4,00 | 0,25 | 0060, 0061, 0347, 0441, 0445, 0447, 0448, 0455, 0456, 0457, 0461, 0465, 0503, 0504, 0584, 0796, 0846, 0848, 0851, 0853, 0856, 0858, 0859, 0870, 0871, 1277, 1278, 1279, 1280, 1286, 1287 | ja | ≥ Stufe 6 | ~ 0,05 % | vollständig recycelbar, hergestellt mit mindestens 55 % Recyclinganteil | ProtecshieldTM | ja | FloorScore®, M1 | < 10 µg/m³ | https://cdn.ais-online.de/m2/45/65245/images/42/43143142px1414x2000.jpg
CREATION 55 SOLID CLIC 212X1239 - BOSTONIAN OAK BEIGE | 3475710559709 | 60660853 | Klasse 33, Klasse 42 | R 10 | beige, braun, dunkelbraun, dunkelgrau, grau, hellgrau | strukturiert | Polyvinylchlorid (PVC) | 212,00 | 1.239,00 | max. 2 kV (antistatisch) | Interlocking, lose verlegen | gegen Haushaltchemikalien, gegen UV-Licht größer Stufe 6 | heterogen | Bfl-s1 | chemikalienbeständig gem. Herstellerangabe | lichtecht | E1 | gefast | Planken | Bindemittelgehalt Typ I | 0,55 | 5,00 | 7,78 | 13,40 - 47,10 | 0,10 | 4,00 | 0,25 | 0060, 0061, 0347, 0441, 0445, 0447, 0448, 0455, 0456, 0457, 0461, 0465, 0503, 0504, 0584, 0796, 0846, 0848, 0851, 0853, 0856, 0858, 0859, 0870, 0871, 1277, 1278, 1279, 1280, 1286, 1287 | ja | ≥ Stufe 6 | ~ 0,05 % | vollständig recycelbar, hergestellt mit mindestens 55 % Recyclinganteil | ProtecshieldTM | ja | FloorScore®, M1 | < 10 µg/m³ | https://cdn.ais-online.de/m2/45/65245/images/92/43143492px1414x2000.jpg
CREATION 55 SOLID CLIC 212X1239 - BOSTONIAN OAK HONEY | 3475710559518 | 60660851 | Klasse 33, Klasse 42 | R 10 | beige, braun, dunkelbraun, dunkelgrau, grau, hellgrau | strukturiert | Polyvinylchlorid (PVC) | 212,00 | 1.239,00 | max. 2 kV (antistatisch) | Interlocking, lose verlegen | gegen Haushaltchemikalien, gegen UV-Licht größer Stufe 6 | heterogen | Bfl-s1 | chemikalienbeständig gem. Herstellerangabe | lichtecht | E1 | gefast | Planken | Bindemittelgehalt Typ I | 0,55 | 5,00 | 7,78 | 13,40 - 47,10 | 0,10 | 4,00 | 0,25 | 0060, 0061, 0347, 0441, 0445, 0447, 0448, 0455, 0456, 0457, 0461, 0465, 0503, 0504, 0584, 0796, 0846, 0848, 0851, 0853, 0856, 0858, 0859, 0870, 0871, 1277, 1278, 1279, 1280, 1286, 1287 | ja | ≥ Stufe 6 | ~ 0,05 % | vollständig recycelbar, hergestellt mit mindestens 55 % Recyclinganteil | ProtecshieldTM | ja | FloorScore®, M1 | < 10 µg/m³ | https://cdn.ais-online.de/m2/45/65245/images/17/43143817px1414x2000.jpg
CREATION 55 SOLID CLIC 212X1239 - BUFFALO | 3475710559624 | 60660457 | Klasse 33, Klasse 42 | R 10 | beige, braun, dunkelbraun, dunkelgrau, grau, hellgrau | strukturiert | Polyvinylchlorid (PVC) | 212,00 | 1.239,00 | max. 2 kV (antistatisch) | Interlocking, lose verlegen | gegen Haushaltchemikalien, gegen UV-Licht größer Stufe 6 | heterogen | Bfl-s1 | chemikalienbeständig gem. Herstellerangabe | lichtecht | E1 | gefast | Planken | Bindemittelgehalt Typ I | 0,55 | 5,00 | 7,78 | 13,40 - 47,10 | 0,10 | 4,00 | 0,25 | 0060, 0061, 0347, 0441, 0445, 0447, 0448, 0455, 0456, 0457, 0461, 0465, 0503, 0504, 0584, 0796, 0846, 0848, 0851, 0853, 0856, 0858, 0859, 0870, 0871, 1277, 1278, 1279, 1280, 1286, 1287 | ja | ≥ Stufe 6 | ~ 0,05 % | vollständig recycelbar, hergestellt mit mindestens 55 % Recyclinganteil | ProtecshieldTM | ja | FloorScore®, M1 | < 10 µg/m³ | https://cdn.ais-online.de/m2/45/65245/images/22/43143822px1414x2000.jpg
CREATION 55 SOLID CLIC 212X1239 - CAMBRIDGE | 3475710559655 | 60660465 | Klasse 33, Klasse 42 | R 10 | beige, braun, dunkelbraun, dunkelgrau, grau, hellgrau | strukturiert | Polyvinylchlorid (PVC) | 212,00 | 1.239,00 | max. 2 kV (antistatisch) | Interlocking, lose verlegen | gegen Haushaltchemikalien, gegen UV-Licht größer Stufe 6 | heterogen | Bfl-s1 | chemikalienbeständig gem. Herstellerangabe | lichtecht | E1 | gefast | Planken | Bindemittelgehalt Typ I | 0,55 | 5,00 | 7,78 | 13,40 - 47,10 | 0,10 | 4,00 | 0,25 | 0060, 0061, 0347, 0441, 0445, 0447, 0448, 0455, 0456, 0457, 0461, 0465, 0503, 0504, 0584, 0796, 0846, 0848, 0851, 0853, 0856, 0858, 0859, 0870, 0871, 1277, 1278, 1279, 1280, 1286, 1287 | ja | ≥ Stufe 6 | ~ 0,05 % | vollständig recycelbar, hergestellt mit mindestens 55 % Recyclinganteil | ProtecshieldTM | ja | FloorScore®, M1 | < 10 µg/m³ | https://cdn.ais-online.de/m2/45/65245/images/69/43143069px1414x2000.jpg
CREATION 55 SOLID CLIC 212X1239 - CHARMING OAK BEIGE | 3475710559761 | 60661278 | Klasse 33, Klasse 42 | R 10 | beige, braun, dunkelbraun, dunkelgrau, grau, hellgrau | strukturiert | Polyvinylchlorid (PVC) | 212,00 | 1.239,00 | max. 2 kV (antistatisch) | Interlocking, lose verlegen | gegen Haushaltchemikalien, gegen UV-Licht größer Stufe 6 | heterogen | Bfl-s1 | chemikalienbeständig gem. Herstellerangabe | lichtecht | E1 | gefast | Planken | Bindemittelgehalt Typ I | 0,55 | 5,00 | 7,78 | 13,40 - 47,10 | 0,10 | 4,00 | 0,25 | 0060, 0061, 0347, 0441, 0445, 0447, 0448, 0455, 0456, 0457, 0461, 0465, 0503, 0504, 0584, 0796, 0846, 0848, 0851, 0853, 0856, 0858, 0859, 0870, 0871, 1277, 1278, 1279, 1280, 1286, 1287 | ja | ≥ Stufe 6 | ~ 0,05 % | vollständig recycelbar, hergestellt mit mindestens 55 % Recyclinganteil | ProtecshieldTM | ja | FloorScore®, M1 | < 10 µg/m³ | https://cdn.ais-online.de/m2/45/65245/images/52/45043352px1414x2000.jpg
CREATION 55 SOLID CLIC 212X1239 - CHARMING OAK BROWN | 3475710559778 | 60661280 | Klasse 33, Klasse 42 | R 10 | beige, braun, dunkelbraun, dunkelgrau, grau, hellgrau | strukturiert | Polyvinylchlorid (PVC) | 212,00 | 1.239,00 | max. 2 kV (antistatisch) | Interlocking, lose verlegen | gegen Haushaltchemikalien, gegen UV-Licht größer Stufe 6 | heterogen | Bfl-s1 | chemikalienbeständig gem. Herstellerangabe | lichtecht | E1 | gefast | Planken | Bindemittelgehalt Typ I | 0,55 | 5,00 | 7,78 | 13,40 - 47,10 | 0,10 | 4,00 | 0,25 | 0060, 0061, 0347, 0441, 0445, 0447, 0448, 0455, 0456, 0457, 0461, 0465, 0503, 0504, 0584, 0796, 0846, 0848, 0851, 0853, 0856, 0858, 0859, 0870, 0871, 1277, 1278, 1279, 1280, 1286, 1287 | ja | ≥ Stufe 6 | ~ 0,05 % | vollständig recycelbar, hergestellt mit mindestens 55 % Recyclinganteil | ProtecshieldTM | ja | FloorScore®, M1 | < 10 µg/m³ | https://cdn.ais-online.de/m2/45/65245/images/66/45043366px1414x2000.jpg
CREATION 55 SOLID CLIC 212X1239 - CHARMING OAK GREY | 3475710559785 | 60661279 | Klasse 33, Klasse 42 | R 10 | beige, braun, dunkelbraun, dunkelgrau, grau, hellgrau | strukturiert | Polyvinylchlorid (PVC) | 212,00 | 1.239,00 | max. 2 kV (antistatisch) | Interlocking, lose verlegen | gegen Haushaltchemikalien, gegen UV-Licht größer Stufe 6 | heterogen | Bfl-s1 | chemikalienbeständig gem. Herstellerangabe | lichtecht | E1 | gefast | Planken | Bindemittelgehalt Typ I | 0,55 | 5,00 | 7,78 | 13,40 - 47,10 | 0,10 | 4,00 | 0,25 | 0060, 0061, 0347, 0441, 0445, 0447, 0448, 0455, 0456, 0457, 0461, 0465, 0503, 0504, 0584, 0796, 0846, 0848, 0851, 0853, 0856, 0858, 0859, 0870, 0871, 1277, 1278, 1279, 1280, 1286, 1287 | ja | ≥ Stufe 6 | ~ 0,05 % | vollständig recycelbar, hergestellt mit mindestens 55 % Recyclinganteil | ProtecshieldTM | ja | FloorScore®, M1 | < 10 µg/m³ | https://cdn.ais-online.de/m2/45/65245/images/54/45043354px1414x2000.jpg
CREATION 55 SOLID CLIC 212X1239 - CHARMING OAK NATURE | 3475710559792 | 60661277 | Klasse 33, Klasse 42 | R 10 | beige, braun, dunkelbraun, dunkelgrau, grau, hellgrau | strukturiert | Polyvinylchlorid (PVC) | 212,00 | 1.239,00 | max. 2 kV (antistatisch) | Interlocking, lose verlegen | gegen Haushaltchemikalien, gegen UV-Licht größer Stufe 6 | heterogen | Bfl-s1 | chemikalienbeständig gem. Herstellerangabe | lichtecht | E1 | gefast | Planken | Bindemittelgehalt Typ I | 0,55 | 5,00 | 7,78 | 13,40 - 47,10 | 0,10 | 4,00 | 0,25 | 0060, 0061, 0347, 0441, 0445, 0447, 0448, 0455, 0456, 0457, 0461, 0465, 0503, 0504, 0584, 0796, 0846, 0848, 0851, 0853, 0856, 0858, 0859, 0870, 0871, 1277, 1278, 1279, 1280, 1286, 1287 | ja | ≥ Stufe 6 | ~ 0,05 % | vollständig recycelbar, hergestellt mit mindestens 55 % Recyclinganteil | ProtecshieldTM | ja | FloorScore®, M1 | < 10 µg/m³ | https://cdn.ais-online.de/m2/45/65245/images/68/45043368px2000x1414.jpg
CREATION 55 SOLID CLIC 212X1239 - HONEY OAK | 3475710559631 | 60660441 | Klasse 33, Klasse 42 | R 10 | beige, braun, dunkelbraun, dunkelgrau, grau, hellgrau | strukturiert | Polyvinylchlorid (PVC) | 212,00 | 1.239,00 | max. 2 kV (antistatisch) | Interlocking, lose verlegen | gegen Haushaltchemikalien, gegen UV-Licht größer Stufe 6 | heterogen | Bfl-s1 | chemikalienbeständig gem. Herstellerangabe | lichtecht | E1 | gefast | Planken | Bindemittelgehalt Typ I | 0,55 | 5,00 | 7,78 | 13,40 - 47,10 | 0,10 | 4,00 | 0,25 | 0060, 0061, 0347, 0441, 0445, 0447, 0448, 0455, 0456, 0457, 0461, 0465, 0503, 0504, 0584, 0796, 0846, 0848, 0851, 0853, 0856, 0858, 0859, 0870, 0871, 1277, 1278, 1279, 1280, 1286, 1287 | ja | ≥ Stufe 6 | ~ 0,05 % | vollständig recycelbar, hergestellt mit mindestens 55 % Recyclinganteil | ProtecshieldTM | ja | FloorScore®, M1 | < 10 µg/m³ | https://cdn.ais-online.de/m2/45/65245/images/52/43143052px1414x2000.jpg
CREATION 55 SOLID CLIC 212X1239 - LONG BOARD | 3475710559563 | 60660455 | Klasse 33, Klasse 42 | R 10 | beige, braun, dunkelbraun, dunkelgrau, grau, hellgrau | strukturiert | Polyvinylchlorid (PVC) | 212,00 | 1.239,00 | max. 2 kV (antistatisch) | Interlocking, lose verlegen | gegen Haushaltchemikalien, gegen UV-Licht größer Stufe 6 | heterogen | Bfl-s1 | chemikalienbeständig gem. Herstellerangabe | lichtecht | E1 | gefast | Planken | Bindemittelgehalt Typ I | 0,55 | 5,00 | 7,78 | 13,40 - 47,10 | 0,10 | 4,00 | 0,25 | 0060, 0061, 0347, 0441, 0445, 0447, 0448, 0455, 0456, 0457, 0461, 0465, 0503, 0504, 0584, 0796, 0846, 0848, 0851, 0853, 0856, 0858, 0859, 0870, 0871, 1277, 1278, 1279, 1280, 1286, 1287 | ja | ≥ Stufe 6 | ~ 0,05 % | vollständig recycelbar, hergestellt mit mindestens 55 % Recyclinganteil | ProtecshieldTM | ja | FloorScore®, M1 | < 10 µg/m³ | https://cdn.ais-online.de/m2/45/65245/images/06/43143006px1414x2000.jpg
CREATION 55 SOLID CLIC 212X1239 - MALUA BAY | 3475710559679 | 60660448 | Klasse 33, Klasse 42 | R 10 | beige, braun, dunkelbraun, dunkelgrau, grau, hellgrau | strukturiert | Polyvinylchlorid (PVC) | 212,00 | 1.239,00 | max. 2 kV (antistatisch) | Interlocking, lose verlegen | gegen Haushaltchemikalien, gegen UV-Licht größer Stufe 6 | heterogen | Bfl-s1 | chemikalienbeständig gem. Herstellerangabe | lichtecht | E1 | gefast | Planken | Bindemittelgehalt Typ I | 0,55 | 5,00 | 7,78 | 13,40 - 47,10 | 0,10 | 4,00 | 0,25 | 0060, 0061, 0347, 0441, 0445, 0447, 0448, 0455, 0456, 0457, 0461, 0465, 0503, 0504, 0584, 0796, 0846, 0848, 0851, 0853, 0856, 0858, 0859, 0870, 0871, 1277, 1278, 1279, 1280, 1286, 1287 | ja | ≥ Stufe 6 | ~ 0,05 % | vollständig recycelbar, hergestellt mit mindestens 55 % Recyclinganteil | ProtecshieldTM | ja | FloorScore®, M1 | < 10 µg/m³ | https://cdn.ais-online.de/m2/45/65245/images/09/45048309px1414x2000.jpg
CREATION 55 SOLID CLIC 212X1239 - MICHIGAN | 3475710559662 | 60660461 | Klasse 33, Klasse 42 | R 10 | beige, braun, dunkelbraun, dunkelgrau, grau, hellgrau | strukturiert | Polyvinylchlorid (PVC) | 212,00 | 1.239,00 | max. 2 kV (antistatisch) | Interlocking, lose verlegen | gegen Haushaltchemikalien, gegen UV-Licht größer Stufe 6 | heterogen | Bfl-s1 | chemikalienbeständig gem. Herstellerangabe | lichtecht | E1 | gefast | Planken | Bindemittelgehalt Typ I | 0,55 | 5,00 | 7,78 | 13,40 - 47,10 | 0,10 | 4,00 | 0,25 | 0060, 0061, 0347, 0441, 0445, 0447, 0448, 0455, 0456, 0457, 0461, 0465, 0503, 0504, 0584, 0796, 0846, 0848, 0851, 0853, 0856, 0858, 0859, 0870, 0871, 1277, 1278, 1279, 1280, 1286, 1287 | ja | ≥ Stufe 6 | ~ 0,05 % | vollständig recycelbar, hergestellt mit mindestens 55 % Recyclinganteil | ProtecshieldTM | ja | FloorScore®, M1 | < 10 µg/m³ | https://cdn.ais-online.de/m2/45/65245/images/85/43143085px1414x2000.jpg
CREATION 55 SOLID CLIC 212X1239 - OXFORD | 3475710559570 | 60660061 | Klasse 33, Klasse 42 | R 10 | beige, braun, dunkelbraun, dunkelgrau, grau, hellgrau | strukturiert | Polyvinylchlorid (PVC) | 212,00 | 1.239,00 | max. 2 kV (antistatisch) | Interlocking, lose verlegen | gegen Haushaltchemikalien, gegen UV-Licht größer Stufe 6 | heterogen | Bfl-s1 | chemikalienbeständig gem. Herstellerangabe | lichtecht | E1 | gefast | Planken | Bindemittelgehalt Typ I | 0,55 | 5,00 | 7,78 | 13,40 - 47,10 | 0,10 | 4,00 | 0,25 | 0060, 0061, 0347, 0441, 0445, 0447, 0448, 0455, 0456, 0457, 0461, 0465, 0503, 0504, 0584, 0796, 0846, 0848, 0851, 0853, 0856, 0858, 0859, 0870, 0871, 1277, 1278, 1279, 1280, 1286, 1287 | ja | ≥ Stufe 6 | ~ 0,05 % | vollständig recycelbar, hergestellt mit mindestens 55 % Recyclinganteil | ProtecshieldTM | ja | FloorScore®, M1 | < 10 µg/m³ | https://cdn.ais-online.de/m2/45/65245/images/90/43143490px1414x2000.jpg
CREATION 55 SOLID CLIC 212X1239 - PAINT WOOD TAUPE | 3475710559747 | 60660856 | Klasse 33, Klasse 42 | R 10 | beige, braun, dunkelbraun, dunkelgrau, grau, hellgrau | strukturiert | Polyvinylchlorid (PVC) | 212,00 | 1.239,00 | max. 2 kV (antistatisch) | Interlocking, lose verlegen | gegen Haushaltchemikalien, gegen UV-Licht größer Stufe 6 | heterogen | Bfl-s1 | chemikalienbeständig gem. Herstellerangabe | lichtecht | E1 | gefast | Planken | Bindemittelgehalt Typ I | 0,55 | 5,00 | 7,78 | 13,40 - 47,10 | 0,10 | 4,00 | 0,25 | 0060, 0061, 0347, 0441, 0445, 0447, 0448, 0455, 0456, 0457, 0461, 0465, 0503, 0504, 0584, 0796, 0846, 0848, 0851, 0853, 0856, 0858, 0859, 0870, 0871, 1277, 1278, 1279, 1280, 1286, 1287 | ja | ≥ Stufe 6 | ~ 0,05 % | vollständig recycelbar, hergestellt mit mindestens 55 % Recyclinganteil | ProtecshieldTM | ja | FloorScore®, M1 | < 10 µg/m³ | https://cdn.ais-online.de/m2/45/65245/images/20/43143820px1414x2000.jpg
CREATION 55 SOLID CLIC 212X1239 - QUARTET | 3475710559600 | 60660503 | Klasse 33, Klasse 42 | R 10 | beige, braun, dunkelbraun, dunkelgrau, grau, hellgrau | strukturiert | Polyvinylchlorid (PVC) | 212,00 | 1.239,00 | max. 2 kV (antistatisch) | Interlocking, lose verlegen | gegen Haushaltchemikalien, gegen UV-Licht größer Stufe 6 | heterogen | Bfl-s1 | chemikalienbeständig gem. Herstellerangabe | lichtecht | E1 | gefast | Planken | Bindemittelgehalt Typ I | 0,55 | 5,00 | 7,78 | 13,40 - 47,10 | 0,10 | 4,00 | 0,25 | 0060, 0061, 0347, 0441, 0445, 0447, 0448, 0455, 0456, 0457, 0461, 0465, 0503, 0504, 0584, 0796, 0846, 0848, 0851, 0853, 0856, 0858, 0859, 0870, 0871, 1277, 1278, 1279, 1280, 1286, 1287 | ja | ≥ Stufe 6 | ~ 0,05 % | vollständig recycelbar, hergestellt mit mindestens 55 % Recyclinganteil | ProtecshieldTM | ja | FloorScore®, M1 | < 10 µg/m³ | https://cdn.ais-online.de/m2/45/65245/images/50/43143050px1414x2000.jpg
CREATION 55 SOLID CLIC 212X1239 - QUARTET FAUVE | 3475710559549 | 60660859 | Klasse 33, Klasse 42 | R 10 | beige, braun, dunkelbraun, dunkelgrau, grau, hellgrau | strukturiert | Polyvinylchlorid (PVC) | 212,00 | 1.239,00 | max. 2 kV (antistatisch) | Interlocking, lose verlegen | gegen Haushaltchemikalien, gegen UV-Licht größer Stufe 6 | heterogen | Bfl-s1 | chemikalienbeständig gem. Herstellerangabe | lichtecht | E1 | gefast | Planken | Bindemittelgehalt Typ I | 0,55 | 5,00 | 7,78 | 13,40 - 47,10 | 0,10 | 4,00 | 0,25 | 0060, 0061, 0347, 0441, 0445, 0447, 0448, 0455, 0456, 0457, 0461, 0465, 0503, 0504, 0584, 0796, 0846, 0848, 0851, 0853, 0856, 0858, 0859, 0870, 0871, 1277, 1278, 1279, 1280, 1286, 1287 | ja | ≥ Stufe 6 | ~ 0,05 % | vollständig recycelbar, hergestellt mit mindestens 55 % Recyclinganteil | ProtecshieldTM | ja | FloorScore®, M1 | < 10 µg/m³ | https://cdn.ais-online.de/m2/45/65245/images/72/43143072px1414x2000.jpg
CREATION 55 SOLID CLIC 212X1239 - QUARTET HONEY | 3475710559808 | 60660870 | Klasse 33, Klasse 42 | R 10 | beige, braun, dunkelbraun, dunkelgrau, grau, hellgrau | strukturiert | Polyvinylchlorid (PVC) | 212,00 | 1.239,00 | max. 2 kV (antistatisch) | Interlocking, lose verlegen | gegen Haushaltchemikalien, gegen UV-Licht größer Stufe 6 | heterogen | Bfl-s1 | chemikalienbeständig gem. Herstellerangabe | lichtecht | E1 | gefast | Planken | Bindemittelgehalt Typ I | 0,55 | 5,00 | 7,78 | 13,40 - 47,10 | 0,10 | 4,00 | 0,25 | 0060, 0061, 0347, 0441, 0445, 0447, 0448, 0455, 0456, 0457, 0461, 0465, 0503, 0504, 0584, 0796, 0846, 0848, 0851, 0853, 0856, 0858, 0859, 0870, 0871, 1277, 1278, 1279, 1280, 1286, 1287 | ja | ≥ Stufe 6 | ~ 0,05 % | vollständig recycelbar, hergestellt mit mindestens 55 % Recyclinganteil | ProtecshieldTM | ja | FloorScore®, M1 | < 10 µg/m³ | https://cdn.ais-online.de/m2/45/65245/images/53/45048353px1414x2000.jpg
CREATION 55 SOLID CLIC 212X1239 - RANCH | 3475710559754 | 60660456 | Klasse 33, Klasse 42 | R 10 | beige, braun, dunkelbraun, dunkelgrau, grau, hellgrau | strukturiert | Polyvinylchlorid (PVC) | 212,00 | 1.239,00 | max. 2 kV (antistatisch) | Interlocking, lose verlegen | gegen Haushaltchemikalien, gegen UV-Licht größer Stufe 6 | heterogen | Bfl-s1 | chemikalienbeständig gem. Herstellerangabe | lichtecht | E1 | gefast | Planken | Bindemittelgehalt Typ I | 0,55 | 5,00 | 7,78 | 13,40 - 47,10 | 0,10 | 4,00 | 0,25 | 0060, 0061, 0347, 0441, 0445, 0447, 0448, 0455, 0456, 0457, 0461, 0465, 0503, 0504, 0584, 0796, 0846, 0848, 0851, 0853, 0856, 0858, 0859, 0870, 0871, 1277, 1278, 1279, 1280, 1286, 1287 | ja | ≥ Stufe 6 | ~ 0,05 % | vollständig recycelbar, hergestellt mit mindestens 55 % Recyclinganteil | ProtecshieldTM | ja | FloorScore®, M1 | < 10 µg/m³ | https://cdn.ais-online.de/m2/45/65245/images/87/43143087px1414x2000.jpg
CREATION 55 SOLID CLIC 212X1239 - RUSTIC OAK | 3475710559693 | 60660445 | Klasse 33, Klasse 42 | R 10 | beige, braun, dunkelbraun, dunkelgrau, grau, hellgrau | strukturiert | Polyvinylchlorid (PVC) | 212,00 | 1.239,00 | max. 2 kV (antistatisch) | Interlocking, lose verlegen | gegen Haushaltchemikalien, gegen UV-Licht größer Stufe 6 | heterogen | Bfl-s1 | chemikalienbeständig gem. Herstellerangabe | lichtecht | E1 | gefast | Planken | Bindemittelgehalt Typ I | 0,55 | 5,00 | 7,78 | 13,40 - 47,10 | 0,10 | 4,00 | 0,25 | 0060, 0061, 0347, 0441, 0445, 0447, 0448, 0455, 0456, 0457, 0461, 0465, 0503, 0504, 0584, 0796, 0846, 0848, 0851, 0853, 0856, 0858, 0859, 0870, 0871, 1277, 1278, 1279, 1280, 1286, 1287 | ja | ≥ Stufe 6 | ~ 0,05 % | vollständig recycelbar, hergestellt mit mindestens 55 % Recyclinganteil | ProtecshieldTM | ja | FloorScore®, M1 | < 10 µg/m³ | https://cdn.ais-online.de/m2/45/65245/images/98/43143498px1414x2000.jpg
CREATION 55 SOLID CLIC 212X1239 - SALENTO BEIGE | 3475710559815 | 60661286 | Klasse 33, Klasse 42 | R 10 | beige, braun, dunkelbraun, dunkelgrau, grau, hellgrau | strukturiert | Polyvinylchlorid (PVC) | 212,00 | 1.239,00 | max. 2 kV (antistatisch) | Interlocking, lose verlegen | gegen Haushaltchemikalien, gegen UV-Licht größer Stufe 6 | heterogen | Bfl-s1 | chemikalienbeständig gem. Herstellerangabe | lichtecht | E1 | gefast | Planken | Bindemittelgehalt Typ I | 0,55 | 5,00 | 7,78 | 13,40 - 47,10 | 0,10 | 4,00 | 0,25 | 0060, 0061, 0347, 0441, 0445, 0447, 0448, 0455, 0456, 0457, 0461, 0465, 0503, 0504, 0584, 0796, 0846, 0848, 0851, 0853, 0856, 0858, 0859, 0870, 0871, 1277, 1278, 1279, 1280, 1286, 1287 | ja | ≥ Stufe 6 | ~ 0,05 % | vollständig recycelbar, hergestellt mit mindestens 55 % Recyclinganteil | ProtecshieldTM | ja | FloorScore®, M1 | < 10 µg/m³ | https://cdn.ais-online.de/m2/45/65245/images/74/45043374px2000x1414.jpg
CREATION 55 SOLID CLIC 212X1239 - SALENTO LIGHT GREY | 3475710559822 | 60661287 | Klasse 33, Klasse 42 | R 10 | beige, braun, dunkelbraun, dunkelgrau, grau, hellgrau | strukturiert | Polyvinylchlorid (PVC) | 212,00 | 1.239,00 | max. 2 kV (antistatisch) | Interlocking, lose verlegen | gegen Haushaltchemikalien, gegen UV-Licht größer Stufe 6 | heterogen | Bfl-s1 | chemikalienbeständig gem. Herstellerangabe | lichtecht | E1 | gefast | Planken | Bindemittelgehalt Typ I | 0,55 | 5,00 | 7,78 | 13,40 - 47,10 | 0,10 | 4,00 | 0,25 | 0060, 0061, 0347, 0441, 0445, 0447, 0448, 0455, 0456, 0457, 0461, 0465, 0503, 0504, 0584, 0796, 0846, 0848, 0851, 0853, 0856, 0858, 0859, 0870, 0871, 1277, 1278, 1279, 1280, 1286, 1287 | ja | ≥ Stufe 6 | ~ 0,05 % | vollständig recycelbar, hergestellt mit mindestens 55 % Recyclinganteil | ProtecshieldTM | ja | FloorScore®, M1 | < 10 µg/m³ | https://cdn.ais-online.de/m2/45/65245/images/34/45043334px1414x2000.jpg
CREATION 55 SOLID CLIC 212X1239 - STRIPE OAK ICE | 3475710559532 | 60660858 | Klasse 33, Klasse 42 | R 10 | beige, braun, dunkelbraun, dunkelgrau, grau, hellgrau | strukturiert | Polyvinylchlorid (PVC) | 212,00 | 1.239,00 | max. 2 kV (antistatisch) | Interlocking, lose verlegen | gegen Haushaltchemikalien, gegen UV-Licht größer Stufe 6 | heterogen | Bfl-s1 | chemikalienbeständig gem. Herstellerangabe | lichtecht | E1 | gefast | Planken | Bindemittelgehalt Typ I | 0,55 | 5,00 | 7,78 | 13,40 - 47,10 | 0,10 | 4,00 | 0,25 | 0060, 0061, 0347, 0441, 0445, 0447, 0448, 0455, 0456, 0457, 0461, 0465, 0503, 0504, 0584, 0796, 0846, 0848, 0851, 0853, 0856, 0858, 0859, 0870, 0871, 1277, 1278, 1279, 1280, 1286, 1287 | ja | ≥ Stufe 6 | ~ 0,05 % | vollständig recycelbar, hergestellt mit mindestens 55 % Recyclinganteil | ProtecshieldTM | ja | FloorScore®, M1 | < 10 µg/m³ | https://cdn.ais-online.de/m2/45/65245/images/48/43143048px1414x2000.jpg
CREATION 55 SOLID CLIC 212X1239 - SWISS OAK BEIGE | 3475710559716 | 60660848 | Klasse 33, Klasse 42 | R 10 | beige, braun, dunkelbraun, dunkelgrau, grau, hellgrau | strukturiert | Polyvinylchlorid (PVC) | 212,00 | 1.239,00 | max. 2 kV (antistatisch) | Interlocking, lose verlegen | gegen Haushaltchemikalien, gegen UV-Licht größer Stufe 6 | heterogen | Bfl-s1 | chemikalienbeständig gem. Herstellerangabe | lichtecht | E1 | gefast | Planken | Bindemittelgehalt Typ I | 0,55 | 5,00 | 7,78 | 13,40 - 47,10 | 0,10 | 4,00 | 0,25 | 0060, 0061, 0347, 0441, 0445, 0447, 0448, 0455, 0456, 0457, 0461, 0465, 0503, 0504, 0584, 0796, 0846, 0848, 0851, 0853, 0856, 0858, 0859, 0870, 0871, 1277, 1278, 1279, 1280, 1286, 1287 | ja | ≥ Stufe 6 | ~ 0,05 % | vollständig recycelbar, hergestellt mit mindestens 55 % Recyclinganteil | ProtecshieldTM | ja | FloorScore®, M1 | < 10 µg/m³ | https://cdn.ais-online.de/m2/45/65245/images/55/43143055px1414x2000.jpg
CREATION 55 SOLID CLIC 212X1239 - SWISS OAK GOLDEN | 3475710559723 | 60660796 | Klasse 33, Klasse 42 | R 10 | beige, braun, dunkelbraun, dunkelgrau, grau, hellgrau | strukturiert | Polyvinylchlorid (PVC) | 212,00 | 1.239,00 | max. 2 kV (antistatisch) | Interlocking, lose verlegen | gegen Haushaltchemikalien, gegen UV-Licht größer Stufe 6 | heterogen | Bfl-s1 | chemikalienbeständig gem. Herstellerangabe | lichtecht | E1 | gefast | Planken | Bindemittelgehalt Typ I | 0,55 | 5,00 | 7,78 | 13,40 - 47,10 | 0,10 | 4,00 | 0,25 | 0060, 0061, 0347, 0441, 0445, 0447, 0448, 0455, 0456, 0457, 0461, 0465, 0503, 0504, 0584, 0796, 0846, 0848, 0851, 0853, 0856, 0858, 0859, 0870, 0871, 1277, 1278, 1279, 1280, 1286, 1287 | ja | ≥ Stufe 6 | ~ 0,05 % | vollständig recycelbar, hergestellt mit mindestens 55 % Recyclinganteil | ProtecshieldTM | ja | FloorScore®, M1 | < 10 µg/m³ | https://cdn.ais-online.de/m2/45/65245/images/60/43143460px1414x2000.jpg
CREATION 55 SOLID CLIC 212X1239 - SWISS OAK PEARL | 3475710559730 | 60660846 | Klasse 33, Klasse 42 | R 10 | beige, braun, dunkelbraun, dunkelgrau, grau, hellgrau | strukturiert | Polyvinylchlorid (PVC) | 212,00 | 1.239,00 | max. 2 kV (antistatisch) | Interlocking, lose verlegen | gegen Haushaltchemikalien, gegen UV-Licht größer Stufe 6 | heterogen | Bfl-s1 | chemikalienbeständig gem. Herstellerangabe | lichtecht | E1 | gefast | Planken | Bindemittelgehalt Typ I | 0,55 | 5,00 | 7,78 | 13,40 - 47,10 | 0,10 | 4,00 | 0,25 | 0060, 0061, 0347, 0441, 0445, 0447, 0448, 0455, 0456, 0457, 0461, 0465, 0503, 0504, 0584, 0796, 0846, 0848, 0851, 0853, 0856, 0858, 0859, 0870, 0871, 1277, 1278, 1279, 1280, 1286, 1287 | ja | ≥ Stufe 6 | ~ 0,05 % | vollständig recycelbar, hergestellt mit mindestens 55 % Recyclinganteil | ProtecshieldTM | ja | FloorScore®, M1 | < 10 µg/m³ | https://cdn.ais-online.de/m2/45/65245/images/43/43143143px1414x2000.jpg
CREATION 55 SOLID CLIC 212X1239 - TWIST | 3475710559587 | 60660504 | Klasse 33, Klasse 42 | R 10 | beige, braun, dunkelbraun, dunkelgrau, grau, hellgrau | strukturiert | Polyvinylchlorid (PVC) | 212,00 | 1.239,00 | max. 2 kV (antistatisch) | Interlocking, lose verlegen | gegen Haushaltchemikalien, gegen UV-Licht größer Stufe 6 | heterogen | Bfl-s1 | chemikalienbeständig gem. Herstellerangabe | lichtecht | E1 | gefast | Planken | Bindemittelgehalt Typ I | 0,55 | 5,00 | 7,78 | 13,40 - 47,10 | 0,10 | 4,00 | 0,25 | 0060, 0061, 0347, 0441, 0445, 0447, 0448, 0455, 0456, 0457, 0461, 0465, 0503, 0504, 0584, 0796, 0846, 0848, 0851, 0853, 0856, 0858, 0859, 0870, 0871, 1277, 1278, 1279, 1280, 1286, 1287 | ja | ≥ Stufe 6 | ~ 0,05 % | vollständig recycelbar, hergestellt mit mindestens 55 % Recyclinganteil | ProtecshieldTM | ja | FloorScore®, M1 | < 10 µg/m³ | https://cdn.ais-online.de/m2/45/65245/images/51/43143051px1414x2000.jpg
CREATION 55 SOLID CLIC 212X1239 - WHITE LIME | 3475710559617 | 60660584 | Klasse 33, Klasse 42 | R 10 | beige, braun, dunkelbraun, dunkelgrau, grau, hellgrau | strukturiert | Polyvinylchlorid (PVC) | 212,00 | 1.239,00 | max. 2 kV (antistatisch) | Interlocking, lose verlegen | gegen Haushaltchemikalien, gegen UV-Licht größer Stufe 6 | heterogen | Bfl-s1 | chemikalienbeständig gem. Herstellerangabe | lichtecht | E1 | gefast | Planken | Bindemittelgehalt Typ I | 0,55 | 5,00 | 7,78 | 13,40 - 47,10 | 0,10 | 4,00 | 0,25 | 0060, 0061, 0347, 0441, 0445, 0447, 0448, 0455, 0456, 0457, 0461, 0465, 0503, 0504, 0584, 0796, 0846, 0848, 0851, 0853, 0856, 0858, 0859, 0870, 0871, 1277, 1278, 1279, 1280, 1286, 1287 | ja | ≥ Stufe 6 | ~ 0,05 % | vollständig recycelbar, hergestellt mit mindestens 55 % Recyclinganteil | ProtecshieldTM | ja | FloorScore®, M1 | < 10 µg/m³ | https://cdn.ais-online.de/m2/45/65245/images/21/43143821px1414x2000.jpg
powered by Heinze