## Gerflor
Gerflor
Name | GTIN | HAN | Benutzungsintensität | Bewertungsgruppe Rutschgefahr | Farbton | Oberfläche | Werkstoff | Breite (mm) | Länge (mm) | Aufladungsspannung im Begehversuch | Befestigung | Beständigkeit Belag | Bodenbelag heterogen/homogen | Brandverhalten | Chemische Beständigkeit | Farbechtheit | Formaldehyd Emissionsklasse | Kantenausführung | Lieferform | Verschleißgruppe/-klasse Bodenbelag | Dicke Nutzschicht (mm) | Gesamtdicke Belag (mm) | Gewicht (kg/m²) | Reflexionsgrad (%) | Resteindruck (mm) | Trittschallverbesserungsmaß (dB) | Wärmeleitfähigkeit (W/(m*K)) | Gerflor_Farbcode | Desinfektionsmittelbeständig | Lichtechtheit | Maßstabilität | Nachhaltigkeit | Oberflächenvergütung | REACH-konform | Zertifikate | TVOC (28 Tage) | Bilder
CREATION 55 SOLID CLIC 389X729 - Fliesen |  |  | Klasse 33, Klasse 42 | R 10 | beige, dunkelbeige, dunkelgrau, grau, hellgrau | strukturiert | Polyvinylchlorid (PVC) | 389,00 | 729,00 | max. 2 kV (antistatisch) | Interlocking, lose verlegen | gegen Haushaltchemikalien, gegen UV-Licht größer Stufe 6 | heterogen | Bfl-s1 | chemikalienbeständig gem. Herstellerangabe | lichtecht | E1 | gefast | Fliesen | Bindemittelgehalt Typ I | 0,55 | 5,00 | 7,78 | 12,60 - 48,90 | 0,10 | 4,00 | 0,25 | 0374, 0436, 0618, 0868, 0869, 1268, 1269, 1275, 1276, 1283, 1284 | ja | ≥ Stufe 6 | ~ 0,05 % | vollständig recycelbar, hergestellt mit mindestens 55 % Recyclinganteil | ProtecshieldTM | ja | FloorScore®, M1 | < 10 µg/m³ | https://cdn.ais-online.de/m2/45/65245/images/60/45043360px1414x2000.jpg https://cdn.ais-online.de/m2/45/65245/images/39/45048339px1414x2000.jpg https://cdn.ais-online.de/m2/45/65245/images/64/45048364px1414x2000.jpg https://cdn.ais-online.de/m2/45/65245/images/62/45043362px2000x1414.jpg https://cdn.ais-online.de/m2/45/65245/images/33/45048333px2000x2000.jpg https://cdn.ais-online.de/m2/45/65245/images/22/45043322px1414x2000.jpg https://cdn.ais-online.de/m2/45/65245/images/27/45048327px1414x2000.jpg https://cdn.ais-online.de/m2/45/65245/images/90/43143090px1414x2000.jpg https://cdn.ais-online.de/m2/45/65245/images/56/45043356px1414x2000.jpg https://cdn.ais-online.de/m2/45/65245/images/46/45043346px1414x2000.jpg https://cdn.ais-online.de/m2/45/65245/images/72/45043372px1414x2000.jpg
CREATION 55 SOLID CLIC 389X729 - BLOOM UNI GREY | 3475710559891 | 60890869 | Klasse 33, Klasse 42 | R 10 | beige, dunkelbeige, dunkelgrau, grau, hellgrau | strukturiert | Polyvinylchlorid (PVC) | 389,00 | 729,00 | max. 2 kV (antistatisch) | Interlocking, lose verlegen | gegen Haushaltchemikalien, gegen UV-Licht größer Stufe 6 | heterogen | Bfl-s1 | chemikalienbeständig gem. Herstellerangabe | lichtecht | E1 | gefast | Fliesen | Bindemittelgehalt Typ I | 0,55 | 5,00 | 7,78 | 12,60 - 48,90 | 0,10 | 4,00 | 0,25 | 0374, 0436, 0618, 0868, 0869, 1268, 1269, 1275, 1276, 1283, 1284 | ja | ≥ Stufe 6 | ~ 0,05 % | vollständig recycelbar, hergestellt mit mindestens 55 % Recyclinganteil | ProtecshieldTM | ja | FloorScore®, M1 | < 10 µg/m³ | https://cdn.ais-online.de/m2/45/65245/images/64/45048364px1414x2000.jpg
CREATION 55 SOLID CLIC 389X729 - BLOOM UNI TAUPE | 3475710559884 | 60890868 | Klasse 33, Klasse 42 | R 10 | beige, dunkelbeige, dunkelgrau, grau, hellgrau | strukturiert | Polyvinylchlorid (PVC) | 389,00 | 729,00 | max. 2 kV (antistatisch) | Interlocking, lose verlegen | gegen Haushaltchemikalien, gegen UV-Licht größer Stufe 6 | heterogen | Bfl-s1 | chemikalienbeständig gem. Herstellerangabe | lichtecht | E1 | gefast | Fliesen | Bindemittelgehalt Typ I | 0,55 | 5,00 | 7,78 | 12,60 - 48,90 | 0,10 | 4,00 | 0,25 | 0374, 0436, 0618, 0868, 0869, 1268, 1269, 1275, 1276, 1283, 1284 | ja | ≥ Stufe 6 | ~ 0,05 % | vollständig recycelbar, hergestellt mit mindestens 55 % Recyclinganteil | ProtecshieldTM | ja | FloorScore®, M1 | < 10 µg/m³ | https://cdn.ais-online.de/m2/45/65245/images/27/45048327px1414x2000.jpg
CREATION 55 SOLID CLIC 389X729 - CARMEL | 3475710559853 | 60890618 | Klasse 33, Klasse 42 | R 10 | beige, dunkelbeige, dunkelgrau, grau, hellgrau | strukturiert | Polyvinylchlorid (PVC) | 389,00 | 729,00 | max. 2 kV (antistatisch) | Interlocking, lose verlegen | gegen Haushaltchemikalien, gegen UV-Licht größer Stufe 6 | heterogen | Bfl-s1 | chemikalienbeständig gem. Herstellerangabe | lichtecht | E1 | gefast | Fliesen | Bindemittelgehalt Typ I | 0,55 | 5,00 | 7,78 | 12,60 - 48,90 | 0,10 | 4,00 | 0,25 | 0374, 0436, 0618, 0868, 0869, 1268, 1269, 1275, 1276, 1283, 1284 | ja | ≥ Stufe 6 | ~ 0,05 % | vollständig recycelbar, hergestellt mit mindestens 55 % Recyclinganteil | ProtecshieldTM | ja | FloorScore®, M1 | < 10 µg/m³ | https://cdn.ais-online.de/m2/45/65245/images/39/45048339px1414x2000.jpg
CREATION 55 SOLID CLIC 389X729 - CURTON STONE LIGHT BEIGE | 3475710559907 | 60891276 | Klasse 33, Klasse 42 | R 10 | beige, dunkelbeige, dunkelgrau, grau, hellgrau | strukturiert | Polyvinylchlorid (PVC) | 389,00 | 729,00 | max. 2 kV (antistatisch) | Interlocking, lose verlegen | gegen Haushaltchemikalien, gegen UV-Licht größer Stufe 6 | heterogen | Bfl-s1 | chemikalienbeständig gem. Herstellerangabe | lichtecht | E1 | gefast | Fliesen | Bindemittelgehalt Typ I | 0,55 | 5,00 | 7,78 | 12,60 - 48,90 | 0,10 | 4,00 | 0,25 | 0374, 0436, 0618, 0868, 0869, 1268, 1269, 1275, 1276, 1283, 1284 | ja | ≥ Stufe 6 | ~ 0,05 % | vollständig recycelbar, hergestellt mit mindestens 55 % Recyclinganteil | ProtecshieldTM | ja | FloorScore®, M1 | < 10 µg/m³ | https://cdn.ais-online.de/m2/45/65245/images/62/45043362px2000x1414.jpg
CREATION 55 SOLID CLIC 389X729 - CURTON STONE LIGHT GREY | 3475710559914 | 60891275 | Klasse 33, Klasse 42 | R 10 | beige, dunkelbeige, dunkelgrau, grau, hellgrau | strukturiert | Polyvinylchlorid (PVC) | 389,00 | 729,00 | max. 2 kV (antistatisch) | Interlocking, lose verlegen | gegen Haushaltchemikalien, gegen UV-Licht größer Stufe 6 | heterogen | Bfl-s1 | chemikalienbeständig gem. Herstellerangabe | lichtecht | E1 | gefast | Fliesen | Bindemittelgehalt Typ I | 0,55 | 5,00 | 7,78 | 12,60 - 48,90 | 0,10 | 4,00 | 0,25 | 0374, 0436, 0618, 0868, 0869, 1268, 1269, 1275, 1276, 1283, 1284 | ja | ≥ Stufe 6 | ~ 0,05 % | vollständig recycelbar, hergestellt mit mindestens 55 % Recyclinganteil | ProtecshieldTM | ja | FloorScore®, M1 | < 10 µg/m³ | https://cdn.ais-online.de/m2/45/65245/images/22/45043322px1414x2000.jpg
CREATION 55 SOLID CLIC 389X729 - FABRIK MIX DARK GREY | 3475710559921 | 60891269 | Klasse 33, Klasse 42 | R 10 | beige, dunkelbeige, dunkelgrau, grau, hellgrau | strukturiert | Polyvinylchlorid (PVC) | 389,00 | 729,00 | max. 2 kV (antistatisch) | Interlocking, lose verlegen | gegen Haushaltchemikalien, gegen UV-Licht größer Stufe 6 | heterogen | Bfl-s1 | chemikalienbeständig gem. Herstellerangabe | lichtecht | E1 | gefast | Fliesen | Bindemittelgehalt Typ I | 0,55 | 5,00 | 7,78 | 12,60 - 48,90 | 0,10 | 4,00 | 0,25 | 0374, 0436, 0618, 0868, 0869, 1268, 1269, 1275, 1276, 1283, 1284 | ja | ≥ Stufe 6 | ~ 0,05 % | vollständig recycelbar, hergestellt mit mindestens 55 % Recyclinganteil | ProtecshieldTM | ja | FloorScore®, M1 | < 10 µg/m³ | https://cdn.ais-online.de/m2/45/65245/images/72/45043372px1414x2000.jpg
CREATION 55 SOLID CLIC 389X729 - FABRIK MIX JUTE | 3475710559938 | 60891268 | Klasse 33, Klasse 42 | R 10 | beige, dunkelbeige, dunkelgrau, grau, hellgrau | strukturiert | Polyvinylchlorid (PVC) | 389,00 | 729,00 | max. 2 kV (antistatisch) | Interlocking, lose verlegen | gegen Haushaltchemikalien, gegen UV-Licht größer Stufe 6 | heterogen | Bfl-s1 | chemikalienbeständig gem. Herstellerangabe | lichtecht | E1 | gefast | Fliesen | Bindemittelgehalt Typ I | 0,55 | 5,00 | 7,78 | 12,60 - 48,90 | 0,10 | 4,00 | 0,25 | 0374, 0436, 0618, 0868, 0869, 1268, 1269, 1275, 1276, 1283, 1284 | ja | ≥ Stufe 6 | ~ 0,05 % | vollständig recycelbar, hergestellt mit mindestens 55 % Recyclinganteil | ProtecshieldTM | ja | FloorScore®, M1 | < 10 µg/m³ | https://cdn.ais-online.de/m2/45/65245/images/56/45043356px1414x2000.jpg
CREATION 55 SOLID CLIC 389X729 - PARKER STATION | 3475710559860 | 60890374 | Klasse 33, Klasse 42 | R 10 | beige, dunkelbeige, dunkelgrau, grau, hellgrau | strukturiert | Polyvinylchlorid (PVC) | 389,00 | 729,00 | max. 2 kV (antistatisch) | Interlocking, lose verlegen | gegen Haushaltchemikalien, gegen UV-Licht größer Stufe 6 | heterogen | Bfl-s1 | chemikalienbeständig gem. Herstellerangabe | lichtecht | E1 | gefast | Fliesen | Bindemittelgehalt Typ I | 0,55 | 5,00 | 7,78 | 12,60 - 48,90 | 0,10 | 4,00 | 0,25 | 0374, 0436, 0618, 0868, 0869, 1268, 1269, 1275, 1276, 1283, 1284 | ja | ≥ Stufe 6 | ~ 0,05 % | vollständig recycelbar, hergestellt mit mindestens 55 % Recyclinganteil | ProtecshieldTM | ja | FloorScore®, M1 | < 10 µg/m³ | https://cdn.ais-online.de/m2/45/65245/images/33/45048333px2000x2000.jpg
CREATION 55 SOLID CLIC 389X729 - RIVERSIDE | 3475710559877 | 60890436 | Klasse 33, Klasse 42 | R 10 | beige, dunkelbeige, dunkelgrau, grau, hellgrau | strukturiert | Polyvinylchlorid (PVC) | 389,00 | 729,00 | max. 2 kV (antistatisch) | Interlocking, lose verlegen | gegen Haushaltchemikalien, gegen UV-Licht größer Stufe 6 | heterogen | Bfl-s1 | chemikalienbeständig gem. Herstellerangabe | lichtecht | E1 | gefast | Fliesen | Bindemittelgehalt Typ I | 0,55 | 5,00 | 7,78 | 12,60 - 48,90 | 0,10 | 4,00 | 0,25 | 0374, 0436, 0618, 0868, 0869, 1268, 1269, 1275, 1276, 1283, 1284 | ja | ≥ Stufe 6 | ~ 0,05 % | vollständig recycelbar, hergestellt mit mindestens 55 % Recyclinganteil | ProtecshieldTM | ja | FloorScore®, M1 | < 10 µg/m³ | https://cdn.ais-online.de/m2/45/65245/images/90/43143090px1414x2000.jpg
CREATION 55 SOLID CLIC 389X729 - URBAN STREET LIGHT | 3475710559839 | 60891283 | Klasse 33, Klasse 42 | R 10 | beige, dunkelbeige, dunkelgrau, grau, hellgrau | strukturiert | Polyvinylchlorid (PVC) | 389,00 | 729,00 | max. 2 kV (antistatisch) | Interlocking, lose verlegen | gegen Haushaltchemikalien, gegen UV-Licht größer Stufe 6 | heterogen | Bfl-s1 | chemikalienbeständig gem. Herstellerangabe | lichtecht | E1 | gefast | Fliesen | Bindemittelgehalt Typ I | 0,55 | 5,00 | 7,78 | 12,60 - 48,90 | 0,10 | 4,00 | 0,25 | 0374, 0436, 0618, 0868, 0869, 1268, 1269, 1275, 1276, 1283, 1284 | ja | ≥ Stufe 6 | ~ 0,05 % | vollständig recycelbar, hergestellt mit mindestens 55 % Recyclinganteil | ProtecshieldTM | ja | FloorScore®, M1 | < 10 µg/m³ | https://cdn.ais-online.de/m2/45/65245/images/46/45043346px1414x2000.jpg
CREATION 55 SOLID CLIC 389X729 - URBAN STREET MEDIUM | 3475710559846 | 60891284 | Klasse 33, Klasse 42 | R 10 | beige, dunkelbeige, dunkelgrau, grau, hellgrau | strukturiert | Polyvinylchlorid (PVC) | 389,00 | 729,00 | max. 2 kV (antistatisch) | Interlocking, lose verlegen | gegen Haushaltchemikalien, gegen UV-Licht größer Stufe 6 | heterogen | Bfl-s1 | chemikalienbeständig gem. Herstellerangabe | lichtecht | E1 | gefast | Fliesen | Bindemittelgehalt Typ I | 0,55 | 5,00 | 7,78 | 12,60 - 48,90 | 0,10 | 4,00 | 0,25 | 0374, 0436, 0618, 0868, 0869, 1268, 1269, 1275, 1276, 1283, 1284 | ja | ≥ Stufe 6 | ~ 0,05 % | vollständig recycelbar, hergestellt mit mindestens 55 % Recyclinganteil | ProtecshieldTM | ja | FloorScore®, M1 | < 10 µg/m³ | https://cdn.ais-online.de/m2/45/65245/images/60/45043360px1414x2000.jpg
powered by Heinze