## Gerflor
Gerflor
Name | GTIN | HAN | Benutzungsintensität | Bewertungsgruppe Rutschgefahr | Farbton | Oberfläche | Werkstoff | Breite (mm) | Länge (mm) | Aufladungsspannung im Begehversuch | Befestigung | Beständigkeit Belag | Bodenbelag heterogen/homogen | Brandverhalten | Chemische Beständigkeit | Farbechtheit | Formaldehyd Emissionsklasse | Kantenausführung | Lieferform | Verschleißgruppe/-klasse Bodenbelag | Dicke Nutzschicht (mm) | Gesamtdicke Belag (mm) | Gewicht (kg/m²) | Reflexionsgrad (%) | Resteindruck (mm) | Trittschallverbesserungsmaß (dB) | Wärmeleitfähigkeit (W/(m*K)) | Gerflor_Farbcode | Desinfektionsmittelbeständig | Lichtechtheit | Maßstabilität | Nachhaltigkeit | Oberflächenvergütung | REACH-konform | Zertifikate | TVOC (28 Tage) | Bilder
CREATION 55 TREND 184X1219 - Planken |  |  | Klasse 33, Klasse 42 | R 10 | beige, braun, dunkelbraun, dunkelgrau, grau, hellgrau | strukturiert | Polyvinylchlorid (PVC) | 184,00 | 1.219,00 | max. 2 kV (antistatisch) | vollflächig kleben | gegen Haushaltchemikalien, gegen UV-Licht größer Stufe 6 | heterogen | Bfl-s1 | chemikalienbeständig gem. Herstellerangabe | lichtecht | E1 | gefast | Planken | Bindemittelgehalt Typ I | 0,55 | 2,50 | 3,85 | 10,70 - 47,10 | 0,10 | 4,00 | 0,25 | 0060, 0061, 0068, 0069, 0347, 0441, 0445, 0447, 0448, 0455, 0456, 0457, 0459, 0461, 0465, 0503, 0504, 0579, 0584, 0796, 0846, 0848, 0851, 0853, 0856, 0858, 0859, 0870, 0871, 1286, 1287 | ja | ≥ Stufe 6 | ≤ 0,10 % | vollständig recycelbar, hergestellt mit mindestens 35 % Recyclinganteil | ProtecshieldTM, Protecshield™ | ja | Indoor Air Comfort Gold, FloorScore® | < 10 µg/m³ | https://cdn.ais-online.de/m2/45/65245/images/06/43143006px1414x2000.jpg https://cdn.ais-online.de/m2/45/65245/images/85/43143085px1414x2000.jpg https://cdn.ais-online.de/m2/45/65245/images/21/43143821px1414x2000.jpg https://cdn.ais-online.de/m2/45/65245/images/89/43143889px1414x2000.jpg https://cdn.ais-online.de/m2/45/65245/images/42/43143142px1414x2000.jpg https://cdn.ais-online.de/m2/45/65245/images/72/43143072px1414x2000.jpg https://cdn.ais-online.de/m2/45/65245/images/53/45048353px1414x2000.jpg https://cdn.ais-online.de/m2/45/65245/images/87/43143087px1414x2000.jpg https://cdn.ais-online.de/m2/45/65245/images/17/43143817px1414x2000.jpg https://cdn.ais-online.de/m2/45/65245/images/55/43143055px1414x2000.jpg https://cdn.ais-online.de/m2/45/65245/images/73/43143073px1414x2000.jpg https://cdn.ais-online.de/m2/45/65245/images/22/43143822px1414x2000.jpg https://cdn.ais-online.de/m2/45/65245/images/09/45048309px1414x2000.jpg https://cdn.ais-online.de/m2/45/65245/images/34/45043334px1414x2000.jpg https://cdn.ais-online.de/m2/45/65245/images/69/43143069px1414x2000.jpg https://cdn.ais-online.de/m2/45/65245/images/98/43143498px1414x2000.jpg https://cdn.ais-online.de/m2/45/65245/images/43/43143143px1414x2000.jpg https://cdn.ais-online.de/m2/45/65245/images/47/43143047px1414x2000.jpg https://cdn.ais-online.de/m2/45/65245/images/48/43143048px1414x2000.jpg https://cdn.ais-online.de/m2/45/65245/images/49/43143049px1414x2000.jpg https://cdn.ais-online.de/m2/45/65245/images/50/43143050px1414x2000.jpg https://cdn.ais-online.de/m2/45/65245/images/51/43143051px1414x2000.jpg https://cdn.ais-online.de/m2/45/65245/images/52/43143052px1414x2000.jpg https://cdn.ais-online.de/m2/45/65245/images/54/43143054px1414x2000.jpg https://cdn.ais-online.de/m2/45/65245/images/60/43143460px1414x2000.jpg https://cdn.ais-online.de/m2/45/65245/images/68/43143068px1414x2000.jpg https://cdn.ais-online.de/m2/45/65245/images/90/43143490px1414x2000.jpg https://cdn.ais-online.de/m2/45/65245/images/92/43143492px1414x2000.jpg https://cdn.ais-online.de/m2/45/65245/images/93/43143493px1414x2000.jpg https://cdn.ais-online.de/m2/45/65245/images/20/43143820px1414x2000.jpg https://cdn.ais-online.de/m2/45/65245/images/74/45043374px2000x1414.jpg
CREATION 55 TREND 184X1219 - AMADOR | 3475710418266 | 35810447 | Klasse 33, Klasse 42 | R 10 | beige, braun, dunkelbraun, dunkelgrau, grau, hellgrau | strukturiert | Polyvinylchlorid (PVC) | 184,00 | 1.219,00 | max. 2 kV (antistatisch) | vollflächig kleben | gegen Haushaltchemikalien, gegen UV-Licht größer Stufe 6 | heterogen | Bfl-s1 | chemikalienbeständig gem. Herstellerangabe | lichtecht | E1 | gefast | Planken | Bindemittelgehalt Typ I | 0,55 | 2,50 | 3,85 | 10,70 - 47,10 | 0,10 | 4,00 | 0,25 | 0060, 0061, 0068, 0069, 0347, 0441, 0445, 0447, 0448, 0455, 0456, 0457, 0459, 0461, 0465, 0503, 0504, 0579, 0584, 0796, 0846, 0848, 0851, 0853, 0856, 0858, 0859, 0870, 0871, 1286, 1287 | ja | ≥ Stufe 6 | ≤ 0,10 % | vollständig recycelbar, hergestellt mit mindestens 35 % Recyclinganteil | ProtecshieldTM, Protecshield™ | ja | Indoor Air Comfort Gold, FloorScore® | < 10 µg/m³ | https://cdn.ais-online.de/m2/45/65245/images/73/43143073px1414x2000.jpg
CREATION 55 TREND 184X1219 - AMARANTE | 3475710388934 | 35810579 | Klasse 33, Klasse 42 | R 10 | beige, braun, dunkelbraun, dunkelgrau, grau, hellgrau | strukturiert | Polyvinylchlorid (PVC) | 184,00 | 1.219,00 | max. 2 kV (antistatisch) | vollflächig kleben | gegen Haushaltchemikalien, gegen UV-Licht größer Stufe 6 | heterogen | Bfl-s1 | chemikalienbeständig gem. Herstellerangabe | lichtecht | E1 | gefast | Planken | Bindemittelgehalt Typ I | 0,55 | 2,50 | 3,85 | 10,70 - 47,10 | 0,10 | 4,00 | 0,25 | 0060, 0061, 0068, 0069, 0347, 0441, 0445, 0447, 0448, 0455, 0456, 0457, 0459, 0461, 0465, 0503, 0504, 0579, 0584, 0796, 0846, 0848, 0851, 0853, 0856, 0858, 0859, 0870, 0871, 1286, 1287 | ja | ≥ Stufe 6 | ≤ 0,10 % | vollständig recycelbar, hergestellt mit mindestens 35 % Recyclinganteil | ProtecshieldTM, Protecshield™ | ja | Indoor Air Comfort Gold, FloorScore® | < 10 µg/m³ | https://cdn.ais-online.de/m2/45/65245/images/49/43143049px1414x2000.jpg
CREATION 55 TREND 184X1219 - ARENA | 3475710388743 | 35810060 | Klasse 33, Klasse 42 | R 10 | beige, braun, dunkelbraun, dunkelgrau, grau, hellgrau | strukturiert | Polyvinylchlorid (PVC) | 184,00 | 1.219,00 | max. 2 kV (antistatisch) | vollflächig kleben | gegen Haushaltchemikalien, gegen UV-Licht größer Stufe 6 | heterogen | Bfl-s1 | chemikalienbeständig gem. Herstellerangabe | lichtecht | E1 | gefast | Planken | Bindemittelgehalt Typ I | 0,55 | 2,50 | 3,85 | 10,70 - 47,10 | 0,10 | 4,00 | 0,25 | 0060, 0061, 0068, 0069, 0347, 0441, 0445, 0447, 0448, 0455, 0456, 0457, 0459, 0461, 0465, 0503, 0504, 0579, 0584, 0796, 0846, 0848, 0851, 0853, 0856, 0858, 0859, 0870, 0871, 1286, 1287 | ja | ≥ Stufe 6 | ≤ 0,10 % | vollständig recycelbar, hergestellt mit mindestens 35 % Recyclinganteil | ProtecshieldTM, Protecshield™ | ja | Indoor Air Comfort Gold, FloorScore® | < 10 µg/m³ | https://cdn.ais-online.de/m2/45/65245/images/54/43143054px1414x2000.jpg
CREATION 55 TREND 184X1219 - BALLERINA | 3475710418280 | 35810347 | Klasse 33, Klasse 42 | R 10 | beige, braun, dunkelbraun, dunkelgrau, grau, hellgrau | strukturiert | Polyvinylchlorid (PVC) | 184,00 | 1.219,00 | max. 2 kV (antistatisch) | vollflächig kleben | gegen Haushaltchemikalien, gegen UV-Licht größer Stufe 6 | heterogen | Bfl-s1 | chemikalienbeständig gem. Herstellerangabe | lichtecht | E1 | gefast | Planken | Bindemittelgehalt Typ I | 0,55 | 2,50 | 3,85 | 10,70 - 47,10 | 0,10 | 4,00 | 0,25 | 0060, 0061, 0068, 0069, 0347, 0441, 0445, 0447, 0448, 0455, 0456, 0457, 0459, 0461, 0465, 0503, 0504, 0579, 0584, 0796, 0846, 0848, 0851, 0853, 0856, 0858, 0859, 0870, 0871, 1286, 1287 | ja | ≥ Stufe 6 | ≤ 0,10 % | vollständig recycelbar, hergestellt mit mindestens 35 % Recyclinganteil | ProtecshieldTM, Protecshield™ | ja | Indoor Air Comfort Gold, FloorScore® | < 10 µg/m³ | https://cdn.ais-online.de/m2/45/65245/images/47/43143047px1414x2000.jpg
CREATION 55 TREND 184X1219 - BOSTONIAN OAK | 3475710417719 | 35810871 | Klasse 33, Klasse 42 | R 10 | beige, braun, dunkelbraun, dunkelgrau, grau, hellgrau | strukturiert | Polyvinylchlorid (PVC) | 184,00 | 1.219,00 | max. 2 kV (antistatisch) | vollflächig kleben | gegen Haushaltchemikalien, gegen UV-Licht größer Stufe 6 | heterogen | Bfl-s1 | chemikalienbeständig gem. Herstellerangabe | lichtecht | E1 | gefast | Planken | Bindemittelgehalt Typ I | 0,55 | 2,50 | 3,85 | 10,70 - 47,10 | 0,10 | 4,00 | 0,25 | 0060, 0061, 0068, 0069, 0347, 0441, 0445, 0447, 0448, 0455, 0456, 0457, 0459, 0461, 0465, 0503, 0504, 0579, 0584, 0796, 0846, 0848, 0851, 0853, 0856, 0858, 0859, 0870, 0871, 1286, 1287 | ja | ≥ Stufe 6 | ≤ 0,10 % | vollständig recycelbar, hergestellt mit mindestens 35 % Recyclinganteil | ProtecshieldTM, Protecshield™ | ja | Indoor Air Comfort Gold, FloorScore® | < 10 µg/m³ | https://cdn.ais-online.de/m2/45/65245/images/42/43143142px1414x2000.jpg
CREATION 55 TREND 184X1219 - BOSTONIAN OAK BEIGE | 3475710417740 | 35810853 | Klasse 33, Klasse 42 | R 10 | beige, braun, dunkelbraun, dunkelgrau, grau, hellgrau | strukturiert | Polyvinylchlorid (PVC) | 184,00 | 1.219,00 | max. 2 kV (antistatisch) | vollflächig kleben | gegen Haushaltchemikalien, gegen UV-Licht größer Stufe 6 | heterogen | Bfl-s1 | chemikalienbeständig gem. Herstellerangabe | lichtecht | E1 | gefast | Planken | Bindemittelgehalt Typ I | 0,55 | 2,50 | 3,85 | 10,70 - 47,10 | 0,10 | 4,00 | 0,25 | 0060, 0061, 0068, 0069, 0347, 0441, 0445, 0447, 0448, 0455, 0456, 0457, 0459, 0461, 0465, 0503, 0504, 0579, 0584, 0796, 0846, 0848, 0851, 0853, 0856, 0858, 0859, 0870, 0871, 1286, 1287 | ja | ≥ Stufe 6 | ≤ 0,10 % | vollständig recycelbar, hergestellt mit mindestens 35 % Recyclinganteil | ProtecshieldTM, Protecshield™ | ja | Indoor Air Comfort Gold, FloorScore® | < 10 µg/m³ | https://cdn.ais-online.de/m2/45/65245/images/92/43143492px1414x2000.jpg
CREATION 55 TREND 184X1219 - BOSTONIAN OAK HONEY | 3475710417733 | 35810851 | Klasse 33, Klasse 42 | R 10 | beige, braun, dunkelbraun, dunkelgrau, grau, hellgrau | strukturiert | Polyvinylchlorid (PVC) | 184,00 | 1.219,00 | max. 2 kV (antistatisch) | vollflächig kleben | gegen Haushaltchemikalien, gegen UV-Licht größer Stufe 6 | heterogen | Bfl-s1 | chemikalienbeständig gem. Herstellerangabe | lichtecht | E1 | gefast | Planken | Bindemittelgehalt Typ I | 0,55 | 2,50 | 3,85 | 10,70 - 47,10 | 0,10 | 4,00 | 0,25 | 0060, 0061, 0068, 0069, 0347, 0441, 0445, 0447, 0448, 0455, 0456, 0457, 0459, 0461, 0465, 0503, 0504, 0579, 0584, 0796, 0846, 0848, 0851, 0853, 0856, 0858, 0859, 0870, 0871, 1286, 1287 | ja | ≥ Stufe 6 | ≤ 0,10 % | vollständig recycelbar, hergestellt mit mindestens 35 % Recyclinganteil | ProtecshieldTM, Protecshield™ | ja | Indoor Air Comfort Gold, FloorScore® | < 10 µg/m³ | https://cdn.ais-online.de/m2/45/65245/images/17/43143817px1414x2000.jpg
CREATION 55 TREND 184X1219 - BROWNIE | 3475710417894 | 35810459 | Klasse 33, Klasse 42 | R 10 | beige, braun, dunkelbraun, dunkelgrau, grau, hellgrau | strukturiert | Polyvinylchlorid (PVC) | 184,00 | 1.219,00 | max. 2 kV (antistatisch) | vollflächig kleben | gegen Haushaltchemikalien, gegen UV-Licht größer Stufe 6 | heterogen | Bfl-s1 | chemikalienbeständig gem. Herstellerangabe | lichtecht | E1 | gefast | Planken | Bindemittelgehalt Typ I | 0,55 | 2,50 | 3,85 | 10,70 - 47,10 | 0,10 | 4,00 | 0,25 | 0060, 0061, 0068, 0069, 0347, 0441, 0445, 0447, 0448, 0455, 0456, 0457, 0459, 0461, 0465, 0503, 0504, 0579, 0584, 0796, 0846, 0848, 0851, 0853, 0856, 0858, 0859, 0870, 0871, 1286, 1287 | ja | ≥ Stufe 6 | ≤ 0,10 % | vollständig recycelbar, hergestellt mit mindestens 35 % Recyclinganteil | ProtecshieldTM, Protecshield™ | ja | Indoor Air Comfort Gold, FloorScore® | < 10 µg/m³ | https://cdn.ais-online.de/m2/45/65245/images/68/43143068px1414x2000.jpg
CREATION 55 TREND 184X1219 - BUFFALO | 3475710417900 | 35810457 | Klasse 33, Klasse 42 | R 10 | beige, braun, dunkelbraun, dunkelgrau, grau, hellgrau | strukturiert | Polyvinylchlorid (PVC) | 184,00 | 1.219,00 | max. 2 kV (antistatisch) | vollflächig kleben | gegen Haushaltchemikalien, gegen UV-Licht größer Stufe 6 | heterogen | Bfl-s1 | chemikalienbeständig gem. Herstellerangabe | lichtecht | E1 | gefast | Planken | Bindemittelgehalt Typ I | 0,55 | 2,50 | 3,85 | 10,70 - 47,10 | 0,10 | 4,00 | 0,25 | 0060, 0061, 0068, 0069, 0347, 0441, 0445, 0447, 0448, 0455, 0456, 0457, 0459, 0461, 0465, 0503, 0504, 0579, 0584, 0796, 0846, 0848, 0851, 0853, 0856, 0858, 0859, 0870, 0871, 1286, 1287 | ja | ≥ Stufe 6 | ≤ 0,10 % | vollständig recycelbar, hergestellt mit mindestens 35 % Recyclinganteil | ProtecshieldTM, Protecshield™ | ja | Indoor Air Comfort Gold, FloorScore® | < 10 µg/m³ | https://cdn.ais-online.de/m2/45/65245/images/22/43143822px1414x2000.jpg
CREATION 55 TREND 184X1219 - CAMBRIDGE | 3475710417887 | 35810465 | Klasse 33, Klasse 42 | R 10 | beige, braun, dunkelbraun, dunkelgrau, grau, hellgrau | strukturiert | Polyvinylchlorid (PVC) | 184,00 | 1.219,00 | max. 2 kV (antistatisch) | vollflächig kleben | gegen Haushaltchemikalien, gegen UV-Licht größer Stufe 6 | heterogen | Bfl-s1 | chemikalienbeständig gem. Herstellerangabe | lichtecht | E1 | gefast | Planken | Bindemittelgehalt Typ I | 0,55 | 2,50 | 3,85 | 10,70 - 47,10 | 0,10 | 4,00 | 0,25 | 0060, 0061, 0068, 0069, 0347, 0441, 0445, 0447, 0448, 0455, 0456, 0457, 0459, 0461, 0465, 0503, 0504, 0579, 0584, 0796, 0846, 0848, 0851, 0853, 0856, 0858, 0859, 0870, 0871, 1286, 1287 | ja | ≥ Stufe 6 | ≤ 0,10 % | vollständig recycelbar, hergestellt mit mindestens 35 % Recyclinganteil | ProtecshieldTM, Protecshield™ | ja | Indoor Air Comfort Gold, FloorScore® | < 10 µg/m³ | https://cdn.ais-online.de/m2/45/65245/images/69/43143069px1414x2000.jpg
CREATION 55 TREND 184X1219 - HONEY OAK | 3475710417788 | 35810441 | Klasse 33, Klasse 42 | R 10 | beige, braun, dunkelbraun, dunkelgrau, grau, hellgrau | strukturiert | Polyvinylchlorid (PVC) | 184,00 | 1.219,00 | max. 2 kV (antistatisch) | vollflächig kleben | gegen Haushaltchemikalien, gegen UV-Licht größer Stufe 6 | heterogen | Bfl-s1 | chemikalienbeständig gem. Herstellerangabe | lichtecht | E1 | gefast | Planken | Bindemittelgehalt Typ I | 0,55 | 2,50 | 3,85 | 10,70 - 47,10 | 0,10 | 4,00 | 0,25 | 0060, 0061, 0068, 0069, 0347, 0441, 0445, 0447, 0448, 0455, 0456, 0457, 0459, 0461, 0465, 0503, 0504, 0579, 0584, 0796, 0846, 0848, 0851, 0853, 0856, 0858, 0859, 0870, 0871, 1286, 1287 | ja | ≥ Stufe 6 | ≤ 0,10 % | vollständig recycelbar, hergestellt mit mindestens 35 % Recyclinganteil | ProtecshieldTM, Protecshield™ | ja | Indoor Air Comfort Gold, FloorScore® | < 10 µg/m³ | https://cdn.ais-online.de/m2/45/65245/images/52/43143052px1414x2000.jpg
CREATION 55 TREND 184X1219 - LONG BOARD | 3475710388873 | 35810455 | Klasse 33, Klasse 42 | R 10 | beige, braun, dunkelbraun, dunkelgrau, grau, hellgrau | strukturiert | Polyvinylchlorid (PVC) | 184,00 | 1.219,00 | max. 2 kV (antistatisch) | vollflächig kleben | gegen Haushaltchemikalien, gegen UV-Licht größer Stufe 6 | heterogen | Bfl-s1 | chemikalienbeständig gem. Herstellerangabe | lichtecht | E1 | gefast | Planken | Bindemittelgehalt Typ I | 0,55 | 2,50 | 3,85 | 10,70 - 47,10 | 0,10 | 4,00 | 0,25 | 0060, 0061, 0068, 0069, 0347, 0441, 0445, 0447, 0448, 0455, 0456, 0457, 0459, 0461, 0465, 0503, 0504, 0579, 0584, 0796, 0846, 0848, 0851, 0853, 0856, 0858, 0859, 0870, 0871, 1286, 1287 | ja | ≥ Stufe 6 | ≤ 0,10 % | vollständig recycelbar, hergestellt mit mindestens 35 % Recyclinganteil | ProtecshieldTM, Protecshield™ | ja | Indoor Air Comfort Gold, FloorScore® | < 10 µg/m³ | https://cdn.ais-online.de/m2/45/65245/images/06/43143006px1414x2000.jpg
CREATION 55 TREND 184X1219 - MALUA BAY | 3475710388866 | 35810448 | Klasse 33, Klasse 42 | R 10 | beige, braun, dunkelbraun, dunkelgrau, grau, hellgrau | strukturiert | Polyvinylchlorid (PVC) | 184,00 | 1.219,00 | max. 2 kV (antistatisch) | vollflächig kleben | gegen Haushaltchemikalien, gegen UV-Licht größer Stufe 6 | heterogen | Bfl-s1 | chemikalienbeständig gem. Herstellerangabe | lichtecht | E1 | gefast | Planken | Bindemittelgehalt Typ I | 0,55 | 2,50 | 3,85 | 10,70 - 47,10 | 0,10 | 4,00 | 0,25 | 0060, 0061, 0068, 0069, 0347, 0441, 0445, 0447, 0448, 0455, 0456, 0457, 0459, 0461, 0465, 0503, 0504, 0579, 0584, 0796, 0846, 0848, 0851, 0853, 0856, 0858, 0859, 0870, 0871, 1286, 1287 | ja | ≥ Stufe 6 | ≤ 0,10 % | vollständig recycelbar, hergestellt mit mindestens 35 % Recyclinganteil | ProtecshieldTM, Protecshield™ | ja | Indoor Air Comfort Gold, FloorScore® | < 10 µg/m³ | https://cdn.ais-online.de/m2/45/65245/images/09/45048309px1414x2000.jpg
CREATION 55 TREND 184X1219 - MANSFIELD LIGHT | 3475710388828 | 35810068 | Klasse 33, Klasse 42 | R 10 | beige, braun, dunkelbraun, dunkelgrau, grau, hellgrau | strukturiert | Polyvinylchlorid (PVC) | 184,00 | 1.219,00 | max. 2 kV (antistatisch) | vollflächig kleben | gegen Haushaltchemikalien, gegen UV-Licht größer Stufe 6 | heterogen | Bfl-s1 | chemikalienbeständig gem. Herstellerangabe | lichtecht | E1 | gefast | Planken | Bindemittelgehalt Typ I | 0,55 | 2,50 | 3,85 | 10,70 - 47,10 | 0,10 | 4,00 | 0,25 | 0060, 0061, 0068, 0069, 0347, 0441, 0445, 0447, 0448, 0455, 0456, 0457, 0459, 0461, 0465, 0503, 0504, 0579, 0584, 0796, 0846, 0848, 0851, 0853, 0856, 0858, 0859, 0870, 0871, 1286, 1287 | ja | ≥ Stufe 6 | ≤ 0,10 % | vollständig recycelbar, hergestellt mit mindestens 35 % Recyclinganteil | ProtecshieldTM, Protecshield™ | ja | Indoor Air Comfort Gold, FloorScore® | < 10 µg/m³ | https://cdn.ais-online.de/m2/45/65245/images/93/43143493px1414x2000.jpg
CREATION 55 TREND 184X1219 - MANSFIELD NATURAL | 3475710388835 | 35810069 | Klasse 33, Klasse 42 | R 10 | beige, braun, dunkelbraun, dunkelgrau, grau, hellgrau | strukturiert | Polyvinylchlorid (PVC) | 184,00 | 1.219,00 | max. 2 kV (antistatisch) | vollflächig kleben | gegen Haushaltchemikalien, gegen UV-Licht größer Stufe 6 | heterogen | Bfl-s1 | chemikalienbeständig gem. Herstellerangabe | lichtecht | E1 | gefast | Planken | Bindemittelgehalt Typ I | 0,55 | 2,50 | 3,85 | 10,70 - 47,10 | 0,10 | 4,00 | 0,25 | 0060, 0061, 0068, 0069, 0347, 0441, 0445, 0447, 0448, 0455, 0456, 0457, 0459, 0461, 0465, 0503, 0504, 0579, 0584, 0796, 0846, 0848, 0851, 0853, 0856, 0858, 0859, 0870, 0871, 1286, 1287 | ja | ≥ Stufe 6 | ≤ 0,10 % | vollständig recycelbar, hergestellt mit mindestens 35 % Recyclinganteil | ProtecshieldTM, Protecshield™ | ja | Indoor Air Comfort Gold, FloorScore® | < 10 µg/m³ | https://cdn.ais-online.de/m2/45/65245/images/89/43143889px1414x2000.jpg
CREATION 55 TREND 184X1219 - MICHIGAN | 3475710418273 | 35810461 | Klasse 33, Klasse 42 | R 10 | beige, braun, dunkelbraun, dunkelgrau, grau, hellgrau | strukturiert | Polyvinylchlorid (PVC) | 184,00 | 1.219,00 | max. 2 kV (antistatisch) | vollflächig kleben | gegen Haushaltchemikalien, gegen UV-Licht größer Stufe 6 | heterogen | Bfl-s1 | chemikalienbeständig gem. Herstellerangabe | lichtecht | E1 | gefast | Planken | Bindemittelgehalt Typ I | 0,55 | 2,50 | 3,85 | 10,70 - 47,10 | 0,10 | 4,00 | 0,25 | 0060, 0061, 0068, 0069, 0347, 0441, 0445, 0447, 0448, 0455, 0456, 0457, 0459, 0461, 0465, 0503, 0504, 0579, 0584, 0796, 0846, 0848, 0851, 0853, 0856, 0858, 0859, 0870, 0871, 1286, 1287 | ja | ≥ Stufe 6 | ≤ 0,10 % | vollständig recycelbar, hergestellt mit mindestens 35 % Recyclinganteil | ProtecshieldTM, Protecshield™ | ja | Indoor Air Comfort Gold, FloorScore® | < 10 µg/m³ | https://cdn.ais-online.de/m2/45/65245/images/85/43143085px1414x2000.jpg
CREATION 55 TREND 184X1219 - OXFORD | 3475710388750 | 35810061 | Klasse 33, Klasse 42 | R 10 | beige, braun, dunkelbraun, dunkelgrau, grau, hellgrau | strukturiert | Polyvinylchlorid (PVC) | 184,00 | 1.219,00 | max. 2 kV (antistatisch) | vollflächig kleben | gegen Haushaltchemikalien, gegen UV-Licht größer Stufe 6 | heterogen | Bfl-s1 | chemikalienbeständig gem. Herstellerangabe | lichtecht | E1 | gefast | Planken | Bindemittelgehalt Typ I | 0,55 | 2,50 | 3,85 | 10,70 - 47,10 | 0,10 | 4,00 | 0,25 | 0060, 0061, 0068, 0069, 0347, 0441, 0445, 0447, 0448, 0455, 0456, 0457, 0459, 0461, 0465, 0503, 0504, 0579, 0584, 0796, 0846, 0848, 0851, 0853, 0856, 0858, 0859, 0870, 0871, 1286, 1287 | ja | ≥ Stufe 6 | ≤ 0,10 % | vollständig recycelbar, hergestellt mit mindestens 35 % Recyclinganteil | ProtecshieldTM, Protecshield™ | ja | Indoor Air Comfort Gold, FloorScore® | < 10 µg/m³ | https://cdn.ais-online.de/m2/45/65245/images/90/43143490px1414x2000.jpg
CREATION 55 TREND 184X1219 - PAINT WOOD TAUPE | 3475710417818 | 35810856 | Klasse 33, Klasse 42 | R 10 | beige, braun, dunkelbraun, dunkelgrau, grau, hellgrau | strukturiert | Polyvinylchlorid (PVC) | 184,00 | 1.219,00 | max. 2 kV (antistatisch) | vollflächig kleben | gegen Haushaltchemikalien, gegen UV-Licht größer Stufe 6 | heterogen | Bfl-s1 | chemikalienbeständig gem. Herstellerangabe | lichtecht | E1 | gefast | Planken | Bindemittelgehalt Typ I | 0,55 | 2,50 | 3,85 | 10,70 - 47,10 | 0,10 | 4,00 | 0,25 | 0060, 0061, 0068, 0069, 0347, 0441, 0445, 0447, 0448, 0455, 0456, 0457, 0459, 0461, 0465, 0503, 0504, 0579, 0584, 0796, 0846, 0848, 0851, 0853, 0856, 0858, 0859, 0870, 0871, 1286, 1287 | ja | ≥ Stufe 6 | ≤ 0,10 % | vollständig recycelbar, hergestellt mit mindestens 35 % Recyclinganteil | ProtecshieldTM, Protecshield™ | ja | Indoor Air Comfort Gold, FloorScore® | < 10 µg/m³ | https://cdn.ais-online.de/m2/45/65245/images/20/43143820px1414x2000.jpg
CREATION 55 TREND 184X1219 - QUARTET | 3475710417825 | 35810503 | Klasse 33, Klasse 42 | R 10 | beige, braun, dunkelbraun, dunkelgrau, grau, hellgrau | strukturiert | Polyvinylchlorid (PVC) | 184,00 | 1.219,00 | max. 2 kV (antistatisch) | vollflächig kleben | gegen Haushaltchemikalien, gegen UV-Licht größer Stufe 6 | heterogen | Bfl-s1 | chemikalienbeständig gem. Herstellerangabe | lichtecht | E1 | gefast | Planken | Bindemittelgehalt Typ I | 0,55 | 2,50 | 3,85 | 10,70 - 47,10 | 0,10 | 4,00 | 0,25 | 0060, 0061, 0068, 0069, 0347, 0441, 0445, 0447, 0448, 0455, 0456, 0457, 0459, 0461, 0465, 0503, 0504, 0579, 0584, 0796, 0846, 0848, 0851, 0853, 0856, 0858, 0859, 0870, 0871, 1286, 1287 | ja | ≥ Stufe 6 | ≤ 0,10 % | vollständig recycelbar, hergestellt mit mindestens 35 % Recyclinganteil | ProtecshieldTM, Protecshield™ | ja | Indoor Air Comfort Gold, FloorScore® | < 10 µg/m³ | https://cdn.ais-online.de/m2/45/65245/images/50/43143050px1414x2000.jpg
CREATION 55 TREND 184X1219 - QUARTET FAUVE | 3475710417832 | 35810859 | Klasse 33, Klasse 42 | R 10 | beige, braun, dunkelbraun, dunkelgrau, grau, hellgrau | strukturiert | Polyvinylchlorid (PVC) | 184,00 | 1.219,00 | max. 2 kV (antistatisch) | vollflächig kleben | gegen Haushaltchemikalien, gegen UV-Licht größer Stufe 6 | heterogen | Bfl-s1 | chemikalienbeständig gem. Herstellerangabe | lichtecht | E1 | gefast | Planken | Bindemittelgehalt Typ I | 0,55 | 2,50 | 3,85 | 10,70 - 47,10 | 0,10 | 4,00 | 0,25 | 0060, 0061, 0068, 0069, 0347, 0441, 0445, 0447, 0448, 0455, 0456, 0457, 0459, 0461, 0465, 0503, 0504, 0579, 0584, 0796, 0846, 0848, 0851, 0853, 0856, 0858, 0859, 0870, 0871, 1286, 1287 | ja | ≥ Stufe 6 | ≤ 0,10 % | vollständig recycelbar, hergestellt mit mindestens 35 % Recyclinganteil | ProtecshieldTM, Protecshield™ | ja | Indoor Air Comfort Gold, FloorScore® | < 10 µg/m³ | https://cdn.ais-online.de/m2/45/65245/images/72/43143072px1414x2000.jpg
CREATION 55 TREND 184X1219 - QUARTET HONEY | 3475710417849 | 35810870 | Klasse 33, Klasse 42 | R 10 | beige, braun, dunkelbraun, dunkelgrau, grau, hellgrau | strukturiert | Polyvinylchlorid (PVC) | 184,00 | 1.219,00 | max. 2 kV (antistatisch) | vollflächig kleben | gegen Haushaltchemikalien, gegen UV-Licht größer Stufe 6 | heterogen | Bfl-s1 | chemikalienbeständig gem. Herstellerangabe | lichtecht | E1 | gefast | Planken | Bindemittelgehalt Typ I | 0,55 | 2,50 | 3,85 | 10,70 - 47,10 | 0,10 | 4,00 | 0,25 | 0060, 0061, 0068, 0069, 0347, 0441, 0445, 0447, 0448, 0455, 0456, 0457, 0459, 0461, 0465, 0503, 0504, 0579, 0584, 0796, 0846, 0848, 0851, 0853, 0856, 0858, 0859, 0870, 0871, 1286, 1287 | ja | ≥ Stufe 6 | ≤ 0,10 % | vollständig recycelbar, hergestellt mit mindestens 35 % Recyclinganteil | ProtecshieldTM, Protecshield™ | ja | Indoor Air Comfort Gold, FloorScore® | < 10 µg/m³ | https://cdn.ais-online.de/m2/45/65245/images/53/45048353px1414x2000.jpg
CREATION 55 TREND 184X1219 - RANCH | 3475710388880 | 35810456 | Klasse 33, Klasse 42 | R 10 | beige, braun, dunkelbraun, dunkelgrau, grau, hellgrau | strukturiert | Polyvinylchlorid (PVC) | 184,00 | 1.219,00 | max. 2 kV (antistatisch) | vollflächig kleben | gegen Haushaltchemikalien, gegen UV-Licht größer Stufe 6 | heterogen | Bfl-s1 | chemikalienbeständig gem. Herstellerangabe | lichtecht | E1 | gefast | Planken | Bindemittelgehalt Typ I | 0,55 | 2,50 | 3,85 | 10,70 - 47,10 | 0,10 | 4,00 | 0,25 | 0060, 0061, 0068, 0069, 0347, 0441, 0445, 0447, 0448, 0455, 0456, 0457, 0459, 0461, 0465, 0503, 0504, 0579, 0584, 0796, 0846, 0848, 0851, 0853, 0856, 0858, 0859, 0870, 0871, 1286, 1287 | ja | ≥ Stufe 6 | ≤ 0,10 % | vollständig recycelbar, hergestellt mit mindestens 35 % Recyclinganteil | ProtecshieldTM, Protecshield™ | ja | Indoor Air Comfort Gold, FloorScore® | < 10 µg/m³ | https://cdn.ais-online.de/m2/45/65245/images/87/43143087px1414x2000.jpg
CREATION 55 TREND 184X1219 - RUSTIC OAK | 3475710417870 | 35810445 | Klasse 33, Klasse 42 | R 10 | beige, braun, dunkelbraun, dunkelgrau, grau, hellgrau | strukturiert | Polyvinylchlorid (PVC) | 184,00 | 1.219,00 | max. 2 kV (antistatisch) | vollflächig kleben | gegen Haushaltchemikalien, gegen UV-Licht größer Stufe 6 | heterogen | Bfl-s1 | chemikalienbeständig gem. Herstellerangabe | lichtecht | E1 | gefast | Planken | Bindemittelgehalt Typ I | 0,55 | 2,50 | 3,85 | 10,70 - 47,10 | 0,10 | 4,00 | 0,25 | 0060, 0061, 0068, 0069, 0347, 0441, 0445, 0447, 0448, 0455, 0456, 0457, 0459, 0461, 0465, 0503, 0504, 0579, 0584, 0796, 0846, 0848, 0851, 0853, 0856, 0858, 0859, 0870, 0871, 1286, 1287 | ja | ≥ Stufe 6 | ≤ 0,10 % | vollständig recycelbar, hergestellt mit mindestens 35 % Recyclinganteil | ProtecshieldTM, Protecshield™ | ja | Indoor Air Comfort Gold, FloorScore® | < 10 µg/m³ | https://cdn.ais-online.de/m2/45/65245/images/98/43143498px1414x2000.jpg
CREATION 55 TREND 184X1219 - SALENTO BEIGE | 3475710550058 | 35811286 | Klasse 33, Klasse 42 | R 10 | beige, braun, dunkelbraun, dunkelgrau, grau, hellgrau | strukturiert | Polyvinylchlorid (PVC) | 184,00 | 1.219,00 | max. 2 kV (antistatisch) | vollflächig kleben | gegen Haushaltchemikalien, gegen UV-Licht größer Stufe 6 | heterogen | Bfl-s1 | chemikalienbeständig gem. Herstellerangabe | lichtecht | E1 | gefast | Planken | Bindemittelgehalt Typ I | 0,55 | 2,50 | 3,85 | 10,70 - 47,10 | 0,10 | 4,00 | 0,25 | 0060, 0061, 0068, 0069, 0347, 0441, 0445, 0447, 0448, 0455, 0456, 0457, 0459, 0461, 0465, 0503, 0504, 0579, 0584, 0796, 0846, 0848, 0851, 0853, 0856, 0858, 0859, 0870, 0871, 1286, 1287 | ja | ≥ Stufe 6 | ≤ 0,10 % | vollständig recycelbar, hergestellt mit mindestens 35 % Recyclinganteil | ProtecshieldTM, Protecshield™ | ja | Indoor Air Comfort Gold, FloorScore® | < 10 µg/m³ | https://cdn.ais-online.de/m2/45/65245/images/74/45043374px2000x1414.jpg
CREATION 55 TREND 184X1219 - SALENTO LIGHT GREY | 3475710550065 | 35811287 | Klasse 33, Klasse 42 | R 10 | beige, braun, dunkelbraun, dunkelgrau, grau, hellgrau | strukturiert | Polyvinylchlorid (PVC) | 184,00 | 1.219,00 | max. 2 kV (antistatisch) | vollflächig kleben | gegen Haushaltchemikalien, gegen UV-Licht größer Stufe 6 | heterogen | Bfl-s1 | chemikalienbeständig gem. Herstellerangabe | lichtecht | E1 | gefast | Planken | Bindemittelgehalt Typ I | 0,55 | 2,50 | 3,85 | 10,70 - 47,10 | 0,10 | 4,00 | 0,25 | 0060, 0061, 0068, 0069, 0347, 0441, 0445, 0447, 0448, 0455, 0456, 0457, 0459, 0461, 0465, 0503, 0504, 0579, 0584, 0796, 0846, 0848, 0851, 0853, 0856, 0858, 0859, 0870, 0871, 1286, 1287 | ja | ≥ Stufe 6 | ≤ 0,10 % | vollständig recycelbar, hergestellt mit mindestens 35 % Recyclinganteil | ProtecshieldTM, Protecshield™ | ja | Indoor Air Comfort Gold, FloorScore® | < 10 µg/m³ | https://cdn.ais-online.de/m2/45/65245/images/34/45043334px1414x2000.jpg
CREATION 55 TREND 184X1219 - STRIPE OAK ICE | 3475710417634 | 35810858 | Klasse 33, Klasse 42 | R 10 | beige, braun, dunkelbraun, dunkelgrau, grau, hellgrau | strukturiert | Polyvinylchlorid (PVC) | 184,00 | 1.219,00 | max. 2 kV (antistatisch) | vollflächig kleben | gegen Haushaltchemikalien, gegen UV-Licht größer Stufe 6 | heterogen | Bfl-s1 | chemikalienbeständig gem. Herstellerangabe | lichtecht | E1 | gefast | Planken | Bindemittelgehalt Typ I | 0,55 | 2,50 | 3,85 | 10,70 - 47,10 | 0,10 | 4,00 | 0,25 | 0060, 0061, 0068, 0069, 0347, 0441, 0445, 0447, 0448, 0455, 0456, 0457, 0459, 0461, 0465, 0503, 0504, 0579, 0584, 0796, 0846, 0848, 0851, 0853, 0856, 0858, 0859, 0870, 0871, 1286, 1287 | ja | ≥ Stufe 6 | ≤ 0,10 % | vollständig recycelbar, hergestellt mit mindestens 35 % Recyclinganteil | ProtecshieldTM, Protecshield™ | ja | Indoor Air Comfort Gold, FloorScore® | < 10 µg/m³ | https://cdn.ais-online.de/m2/45/65245/images/48/43143048px1414x2000.jpg
CREATION 55 TREND 184X1219 - SWISS OAK BEIGE | 3475710417658 | 35810848 | Klasse 33, Klasse 42 | R 10 | beige, braun, dunkelbraun, dunkelgrau, grau, hellgrau | strukturiert | Polyvinylchlorid (PVC) | 184,00 | 1.219,00 | max. 2 kV (antistatisch) | vollflächig kleben | gegen Haushaltchemikalien, gegen UV-Licht größer Stufe 6 | heterogen | Bfl-s1 | chemikalienbeständig gem. Herstellerangabe | lichtecht | E1 | gefast | Planken | Bindemittelgehalt Typ I | 0,55 | 2,50 | 3,85 | 10,70 - 47,10 | 0,10 | 4,00 | 0,25 | 0060, 0061, 0068, 0069, 0347, 0441, 0445, 0447, 0448, 0455, 0456, 0457, 0459, 0461, 0465, 0503, 0504, 0579, 0584, 0796, 0846, 0848, 0851, 0853, 0856, 0858, 0859, 0870, 0871, 1286, 1287 | ja | ≥ Stufe 6 | ≤ 0,10 % | vollständig recycelbar, hergestellt mit mindestens 35 % Recyclinganteil | ProtecshieldTM, Protecshield™ | ja | Indoor Air Comfort Gold, FloorScore® | < 10 µg/m³ | https://cdn.ais-online.de/m2/45/65245/images/55/43143055px1414x2000.jpg
CREATION 55 TREND 184X1219 - SWISS OAK GOLDEN | 3475710417702 | 35810796 | Klasse 33, Klasse 42 | R 10 | beige, braun, dunkelbraun, dunkelgrau, grau, hellgrau | strukturiert | Polyvinylchlorid (PVC) | 184,00 | 1.219,00 | max. 2 kV (antistatisch) | vollflächig kleben | gegen Haushaltchemikalien, gegen UV-Licht größer Stufe 6 | heterogen | Bfl-s1 | chemikalienbeständig gem. Herstellerangabe | lichtecht | E1 | gefast | Planken | Bindemittelgehalt Typ I | 0,55 | 2,50 | 3,85 | 10,70 - 47,10 | 0,10 | 4,00 | 0,25 | 0060, 0061, 0068, 0069, 0347, 0441, 0445, 0447, 0448, 0455, 0456, 0457, 0459, 0461, 0465, 0503, 0504, 0579, 0584, 0796, 0846, 0848, 0851, 0853, 0856, 0858, 0859, 0870, 0871, 1286, 1287 | ja | ≥ Stufe 6 | ≤ 0,10 % | vollständig recycelbar, hergestellt mit mindestens 35 % Recyclinganteil | ProtecshieldTM, Protecshield™ | ja | Indoor Air Comfort Gold, FloorScore® | < 10 µg/m³ | https://cdn.ais-online.de/m2/45/65245/images/60/43143460px1414x2000.jpg
CREATION 55 TREND 184X1219 - SWISS OAK PEARL | 3475710417696 | 35810846 | Klasse 33, Klasse 42 | R 10 | beige, braun, dunkelbraun, dunkelgrau, grau, hellgrau | strukturiert | Polyvinylchlorid (PVC) | 184,00 | 1.219,00 | max. 2 kV (antistatisch) | vollflächig kleben | gegen Haushaltchemikalien, gegen UV-Licht größer Stufe 6 | heterogen | Bfl-s1 | chemikalienbeständig gem. Herstellerangabe | lichtecht | E1 | gefast | Planken | Bindemittelgehalt Typ I | 0,55 | 2,50 | 3,85 | 10,70 - 47,10 | 0,10 | 4,00 | 0,25 | 0060, 0061, 0068, 0069, 0347, 0441, 0445, 0447, 0448, 0455, 0456, 0457, 0459, 0461, 0465, 0503, 0504, 0579, 0584, 0796, 0846, 0848, 0851, 0853, 0856, 0858, 0859, 0870, 0871, 1286, 1287 | ja | ≥ Stufe 6 | ≤ 0,10 % | vollständig recycelbar, hergestellt mit mindestens 35 % Recyclinganteil | ProtecshieldTM, Protecshield™ | ja | Indoor Air Comfort Gold, FloorScore® | < 10 µg/m³ | https://cdn.ais-online.de/m2/45/65245/images/43/43143143px1414x2000.jpg
CREATION 55 TREND 184X1219 - TWIST | 3475710388910 | 35810504 | Klasse 33, Klasse 42 | R 10 | beige, braun, dunkelbraun, dunkelgrau, grau, hellgrau | strukturiert | Polyvinylchlorid (PVC) | 184,00 | 1.219,00 | max. 2 kV (antistatisch) | vollflächig kleben | gegen Haushaltchemikalien, gegen UV-Licht größer Stufe 6 | heterogen | Bfl-s1 | chemikalienbeständig gem. Herstellerangabe | lichtecht | E1 | gefast | Planken | Bindemittelgehalt Typ I | 0,55 | 2,50 | 3,85 | 10,70 - 47,10 | 0,10 | 4,00 | 0,25 | 0060, 0061, 0068, 0069, 0347, 0441, 0445, 0447, 0448, 0455, 0456, 0457, 0459, 0461, 0465, 0503, 0504, 0579, 0584, 0796, 0846, 0848, 0851, 0853, 0856, 0858, 0859, 0870, 0871, 1286, 1287 | ja | ≥ Stufe 6 | ≤ 0,10 % | vollständig recycelbar, hergestellt mit mindestens 35 % Recyclinganteil | ProtecshieldTM, Protecshield™ | ja | Indoor Air Comfort Gold, FloorScore® | < 10 µg/m³ | https://cdn.ais-online.de/m2/45/65245/images/51/43143051px1414x2000.jpg
CREATION 55 TREND 184X1219 - WHITE LIME | 3475710388972 | 35810584 | Klasse 33, Klasse 42 | R 10 | beige, braun, dunkelbraun, dunkelgrau, grau, hellgrau | strukturiert | Polyvinylchlorid (PVC) | 184,00 | 1.219,00 | max. 2 kV (antistatisch) | vollflächig kleben | gegen Haushaltchemikalien, gegen UV-Licht größer Stufe 6 | heterogen | Bfl-s1 | chemikalienbeständig gem. Herstellerangabe | lichtecht | E1 | gefast | Planken | Bindemittelgehalt Typ I | 0,55 | 2,50 | 3,85 | 10,70 - 47,10 | 0,10 | 4,00 | 0,25 | 0060, 0061, 0068, 0069, 0347, 0441, 0445, 0447, 0448, 0455, 0456, 0457, 0459, 0461, 0465, 0503, 0504, 0579, 0584, 0796, 0846, 0848, 0851, 0853, 0856, 0858, 0859, 0870, 0871, 1286, 1287 | ja | ≥ Stufe 6 | ≤ 0,10 % | vollständig recycelbar, hergestellt mit mindestens 35 % Recyclinganteil | ProtecshieldTM, Protecshield™ | ja | Indoor Air Comfort Gold, FloorScore® | < 10 µg/m³ | https://cdn.ais-online.de/m2/45/65245/images/21/43143821px1414x2000.jpg
powered by Heinze