## Gerflor
Gerflor
Name | GTIN | HAN | Benutzungsintensität | Bewertungsgruppe Rutschgefahr | Farbton | Oberfläche | Werkstoff | Breite (mm) | Länge (mm) | Aufladungsspannung im Begehversuch | Befestigung | Beständigkeit Belag | Bodenbelag heterogen/homogen | Brandverhalten | Chemische Beständigkeit | Farbechtheit | Formaldehyd Emissionsklasse | Kantenausführung | Lieferform | Verschleißgruppe/-klasse Bodenbelag | Dicke Nutzschicht (mm) | Gesamtdicke Belag (mm) | Gewicht (kg/m²) | Reflexionsgrad (%) | Resteindruck (mm) | Trittschallverbesserungsmaß (dB) | Wärmeleitfähigkeit (W/(m*K)) | Gerflor_Farbcode | Desinfektionsmittelbeständig | Lichtechtheit | Maßstabilität | Nachhaltigkeit | Oberflächenvergütung | REACH-konform | Zertifikate | TVOC (28 Tage) | Bilder
CREATION 55 TREND 230X1500 - RANCH | 3475710429125 | 35900456 | Klasse 33, Klasse 42 | R 10 | beige, grau | strukturiert | Polyvinylchlorid (PVC) | 230,00 | 1.500,00 | max. 2 kV (antistatisch) | vollflächig kleben | gegen Haushaltchemikalien, gegen UV-Licht größer Stufe 6 | heterogen | Bfl-s1 | chemikalienbeständig gem. Herstellerangabe | lichtecht | E1 | gefast | Planken | Bindemittelgehalt Typ I | 0,55 | 2,50 | 3,85 | 23,50 | 0,10 | 4,00 | 0,25 | 0456 | ja | ≥ Stufe 6 | ≤ 0,10 % | vollständig recycelbar, hergestellt mit mindestens 35 % Recyclinganteil | ProtecshieldTM | ja | Indoor Air Comfort Gold, FloorScore® | < 10 µg/m³ | https://cdn.ais-online.de/m2/45/65245/images/87/43143087px1414x2000.jpg
powered by Heinze