## Gerflor
Gerflor
Name | GTIN | HAN | Benutzungsintensität | Bewertungsgruppe Rutschgefahr | Farbton | Oberfläche | Werkstoff | Breite (mm) | Länge (mm) | Aufladungsspannung im Begehversuch | Befestigung | Beständigkeit Belag | Bodenbelag heterogen/homogen | Brandverhalten | Chemische Beständigkeit | Farbechtheit | Formaldehyd Emissionsklasse | Kantenausführung | Lieferform | Verschleißgruppe/-klasse Bodenbelag | Dicke Nutzschicht (mm) | Gesamtdicke Belag (mm) | Gewicht (kg/m²) | Reflexionsgrad (%) | Resteindruck (mm) | Trittschallverbesserungsmaß (dB) | Wärmeleitfähigkeit (W/(m*K)) | Gerflor_Farbcode | Desinfektionsmittelbeständig | Lichtechtheit | Maßstabilität | Nachhaltigkeit | Oberflächenvergütung | REACH-konform | Zertifikate | TVOC (28 Tage) | Bilder
CREATION 55 TREND 610X610 - Fliesen |  |  | Klasse 33, Klasse 42 | R 10 | blau, dunkelbeige, dunkelgrau, grau | strukturiert | Polyvinylchlorid (PVC) | 610,00 | 610,00 | max. 2 kV (antistatisch) | vollflächig kleben | gegen Haushaltchemikalien, gegen UV-Licht größer Stufe 6 | heterogen | Bfl-s1 | chemikalienbeständig gem. Herstellerangabe | lichtecht | E1 | gefast | Fliesen | Bindemittelgehalt Typ I | 0,55 | 2,50 | 3,85 | 12,60 - 28,50 | 0,10 | 4,00 | 0,25 | 0373, 0374, 0436, 0868, 0869, 1268, 1269, 1270 | ja | ≥ Stufe 6 | ≤ 0,10 % | vollständig recycelbar, hergestellt mit mindestens 35 % Recyclinganteil | ProtecshieldTM | ja | Indoor Air Comfort Gold, FloorScore® | < 10 µg/m³ | https://cdn.ais-online.de/m2/45/65245/images/64/45048364px1414x2000.jpg https://cdn.ais-online.de/m2/45/65245/images/27/45048327px1414x2000.jpg https://cdn.ais-online.de/m2/45/65245/images/75/43143075px1414x2000.jpg https://cdn.ais-online.de/m2/45/65245/images/90/43143090px1414x2000.jpg https://cdn.ais-online.de/m2/45/65245/images/33/45048333px2000x2000.jpg https://cdn.ais-online.de/m2/45/65245/images/72/45043372px1414x2000.jpg https://cdn.ais-online.de/m2/45/65245/images/76/45043376px1414x2000.jpg https://cdn.ais-online.de/m2/45/65245/images/56/45043356px1414x2000.jpg
CREATION 55 TREND 610X610 - BLOOM UNI GREY | 3475710418242 | 35850869 | Klasse 33, Klasse 42 | R 10 | blau, dunkelbeige, dunkelgrau, grau | strukturiert | Polyvinylchlorid (PVC) | 610,00 | 610,00 | max. 2 kV (antistatisch) | vollflächig kleben | gegen Haushaltchemikalien, gegen UV-Licht größer Stufe 6 | heterogen | Bfl-s1 | chemikalienbeständig gem. Herstellerangabe | lichtecht | E1 | gefast | Fliesen | Bindemittelgehalt Typ I | 0,55 | 2,50 | 3,85 | 12,60 - 28,50 | 0,10 | 4,00 | 0,25 | 0373, 0374, 0436, 0868, 0869, 1268, 1269, 1270 | ja | ≥ Stufe 6 | ≤ 0,10 % | vollständig recycelbar, hergestellt mit mindestens 35 % Recyclinganteil | ProtecshieldTM | ja | Indoor Air Comfort Gold, FloorScore® | < 10 µg/m³ | https://cdn.ais-online.de/m2/45/65245/images/64/45048364px1414x2000.jpg
CREATION 55 TREND 610X610 - BLOOM UNI TAUPE | 3475710418259 | 35850868 | Klasse 33, Klasse 42 | R 10 | blau, dunkelbeige, dunkelgrau, grau | strukturiert | Polyvinylchlorid (PVC) | 610,00 | 610,00 | max. 2 kV (antistatisch) | vollflächig kleben | gegen Haushaltchemikalien, gegen UV-Licht größer Stufe 6 | heterogen | Bfl-s1 | chemikalienbeständig gem. Herstellerangabe | lichtecht | E1 | gefast | Fliesen | Bindemittelgehalt Typ I | 0,55 | 2,50 | 3,85 | 12,60 - 28,50 | 0,10 | 4,00 | 0,25 | 0373, 0374, 0436, 0868, 0869, 1268, 1269, 1270 | ja | ≥ Stufe 6 | ≤ 0,10 % | vollständig recycelbar, hergestellt mit mindestens 35 % Recyclinganteil | ProtecshieldTM | ja | Indoor Air Comfort Gold, FloorScore® | < 10 µg/m³ | https://cdn.ais-online.de/m2/45/65245/images/27/45048327px1414x2000.jpg
CREATION 55 TREND 610X610 - FABRIK MIX DARK GREY | 3475710550157 | 35851269 | Klasse 33, Klasse 42 | R 10 | blau, dunkelbeige, dunkelgrau, grau | strukturiert | Polyvinylchlorid (PVC) | 610,00 | 610,00 | max. 2 kV (antistatisch) | vollflächig kleben | gegen Haushaltchemikalien, gegen UV-Licht größer Stufe 6 | heterogen | Bfl-s1 | chemikalienbeständig gem. Herstellerangabe | lichtecht | E1 | gefast | Fliesen | Bindemittelgehalt Typ I | 0,55 | 2,50 | 3,85 | 12,60 - 28,50 | 0,10 | 4,00 | 0,25 | 0373, 0374, 0436, 0868, 0869, 1268, 1269, 1270 | ja | ≥ Stufe 6 | ≤ 0,10 % | vollständig recycelbar, hergestellt mit mindestens 35 % Recyclinganteil | ProtecshieldTM | ja | Indoor Air Comfort Gold, FloorScore® | < 10 µg/m³ | https://cdn.ais-online.de/m2/45/65245/images/72/45043372px1414x2000.jpg
CREATION 55 TREND 610X610 - FABRIK MIX INDIGO | 3475710550164 | 35851270 | Klasse 33, Klasse 42 | R 10 | blau, dunkelbeige, dunkelgrau, grau | strukturiert | Polyvinylchlorid (PVC) | 610,00 | 610,00 | max. 2 kV (antistatisch) | vollflächig kleben | gegen Haushaltchemikalien, gegen UV-Licht größer Stufe 6 | heterogen | Bfl-s1 | chemikalienbeständig gem. Herstellerangabe | lichtecht | E1 | gefast | Fliesen | Bindemittelgehalt Typ I | 0,55 | 2,50 | 3,85 | 12,60 - 28,50 | 0,10 | 4,00 | 0,25 | 0373, 0374, 0436, 0868, 0869, 1268, 1269, 1270 | ja | ≥ Stufe 6 | ≤ 0,10 % | vollständig recycelbar, hergestellt mit mindestens 35 % Recyclinganteil | ProtecshieldTM | ja | Indoor Air Comfort Gold, FloorScore® | < 10 µg/m³ | https://cdn.ais-online.de/m2/45/65245/images/76/45043376px1414x2000.jpg
CREATION 55 TREND 610X610 - FABRIK MIX JUTE | 3475710550140 | 35851268 | Klasse 33, Klasse 42 | R 10 | blau, dunkelbeige, dunkelgrau, grau | strukturiert | Polyvinylchlorid (PVC) | 610,00 | 610,00 | max. 2 kV (antistatisch) | vollflächig kleben | gegen Haushaltchemikalien, gegen UV-Licht größer Stufe 6 | heterogen | Bfl-s1 | chemikalienbeständig gem. Herstellerangabe | lichtecht | E1 | gefast | Fliesen | Bindemittelgehalt Typ I | 0,55 | 2,50 | 3,85 | 12,60 - 28,50 | 0,10 | 4,00 | 0,25 | 0373, 0374, 0436, 0868, 0869, 1268, 1269, 1270 | ja | ≥ Stufe 6 | ≤ 0,10 % | vollständig recycelbar, hergestellt mit mindestens 35 % Recyclinganteil | ProtecshieldTM | ja | Indoor Air Comfort Gold, FloorScore® | < 10 µg/m³ | https://cdn.ais-online.de/m2/45/65245/images/56/45043356px1414x2000.jpg
CREATION 55 TREND 610X610 - PARKER STATION | 3475710389030 | 35850374 | Klasse 33, Klasse 42 | R 10 | blau, dunkelbeige, dunkelgrau, grau | strukturiert | Polyvinylchlorid (PVC) | 610,00 | 610,00 | max. 2 kV (antistatisch) | vollflächig kleben | gegen Haushaltchemikalien, gegen UV-Licht größer Stufe 6 | heterogen | Bfl-s1 | chemikalienbeständig gem. Herstellerangabe | lichtecht | E1 | gefast | Fliesen | Bindemittelgehalt Typ I | 0,55 | 2,50 | 3,85 | 12,60 - 28,50 | 0,10 | 4,00 | 0,25 | 0373, 0374, 0436, 0868, 0869, 1268, 1269, 1270 | ja | ≥ Stufe 6 | ≤ 0,10 % | vollständig recycelbar, hergestellt mit mindestens 35 % Recyclinganteil | ProtecshieldTM | ja | Indoor Air Comfort Gold, FloorScore® | < 10 µg/m³ | https://cdn.ais-online.de/m2/45/65245/images/33/45048333px2000x2000.jpg
CREATION 55 TREND 610X610 - RIVERSIDE | 3475710389054 | 35850436 | Klasse 33, Klasse 42 | R 10 | blau, dunkelbeige, dunkelgrau, grau | strukturiert | Polyvinylchlorid (PVC) | 610,00 | 610,00 | max. 2 kV (antistatisch) | vollflächig kleben | gegen Haushaltchemikalien, gegen UV-Licht größer Stufe 6 | heterogen | Bfl-s1 | chemikalienbeständig gem. Herstellerangabe | lichtecht | E1 | gefast | Fliesen | Bindemittelgehalt Typ I | 0,55 | 2,50 | 3,85 | 12,60 - 28,50 | 0,10 | 4,00 | 0,25 | 0373, 0374, 0436, 0868, 0869, 1268, 1269, 1270 | ja | ≥ Stufe 6 | ≤ 0,10 % | vollständig recycelbar, hergestellt mit mindestens 35 % Recyclinganteil | ProtecshieldTM | ja | Indoor Air Comfort Gold, FloorScore® | < 10 µg/m³ | https://cdn.ais-online.de/m2/45/65245/images/90/43143090px1414x2000.jpg
CREATION 55 TREND 610X610 - SILVER CITY | 3475710389023 | 35850373 | Klasse 33, Klasse 42 | R 10 | blau, dunkelbeige, dunkelgrau, grau | strukturiert | Polyvinylchlorid (PVC) | 610,00 | 610,00 | max. 2 kV (antistatisch) | vollflächig kleben | gegen Haushaltchemikalien, gegen UV-Licht größer Stufe 6 | heterogen | Bfl-s1 | chemikalienbeständig gem. Herstellerangabe | lichtecht | E1 | gefast | Fliesen | Bindemittelgehalt Typ I | 0,55 | 2,50 | 3,85 | 12,60 - 28,50 | 0,10 | 4,00 | 0,25 | 0373, 0374, 0436, 0868, 0869, 1268, 1269, 1270 | ja | ≥ Stufe 6 | ≤ 0,10 % | vollständig recycelbar, hergestellt mit mindestens 35 % Recyclinganteil | ProtecshieldTM | ja | Indoor Air Comfort Gold, FloorScore® | < 10 µg/m³ | https://cdn.ais-online.de/m2/45/65245/images/75/43143075px1414x2000.jpg
powered by Heinze