## Gerflor
Gerflor
Name | GTIN | HAN | Benutzungsintensität | Bewertungsgruppe Rutschgefahr | Dekor | Farbton | Oberfläche | Werkstoff | Breite (mm) | Länge (mm) | Aufladungsspannung im Begehversuch | Befestigung | Bodenbelag heterogen/homogen | Brandverhalten | Chemische Beständigkeit | Farbechtheit | Formaldehyd Emissionsklasse | Kantenausführung | Lieferform | Verschleißgruppe/-klasse Bodenbelag | Anteil Recyclingmaterial (%) | Dicke Nutzschicht (mm) | Gesamtdicke Belag (mm) | Gewicht (kg/m²) | Reflexionsgrad (%) | Resteindruck (mm) | Trittschallverbesserungsmaß (dB) | Wärmeleitfähigkeit (W/(m*K)) | Gerflor_Farbcode | Desinfektionsmittelbeständig | Lichtechtheit | Maßstabilität | Nachhaltigkeit | Oberflächenvergütung | REACH-konform | Zertifikate | Frei von Schwermetallen | TVOC (28 Tage) | NCS Farbton | Bilder
CREATION 55 ZEN 500X500 - Fliesen |  |  | Klasse 33, Klasse 42 | R 10 | Beton, Textil | beige, blau, dunkelbeige, dunkelgrau, grau, grün, rot | strukturiert | Polyvinylchlorid (PVC) | 500,00 | 500,00 | max. 2 kV (antistatisch) | lose verlegen | heterogen | Bfl-s1 | chemikalienbeständig gem. Herstellerangabe, haushaltschemikalienbeständig | lichtecht | E1 | gefast | Fliesen | Bindemittelgehalt Typ I | 23,00 | 0,63 | 4,20 | 3,57 | 5,80 - 45,10 | 0,12 | 20,00 | 0,25 | 0817, 0963, 1063, 1064, 1066, 1412, 1413, 1414, 1482, 1483, 1484, 1485, 1486, 1487, 1488, 1489 | Ja | ≥ Stufe 6 | ≤ 0,03 % | vollständig recycelbar, hergestellt aus bis zu 23 % Recyclinganteil | ProtecshieldTM | Ja | FloorScore®, M1 | Ja | < 10 µg/m³ | 3005-R20B, 4005-Y20R, 5502-B, 5010-R90B, 3502-Y, 3010-Y50R, 3010-R10B, 4005-Y50R, 8000-N, 5010-B70G, 4502-Y, 4502-R, 5005-Y50R, 4005-Y80R, 3005-Y50R, 6000-N | https://cdn.ais-online.de/m2/45/65245/images/65/48981165px3508x2480.jpg https://cdn.ais-online.de/m2/45/65245/images/86/48981186px3508x2480.jpg https://cdn.ais-online.de/m2/45/65245/images/68/48981268px3508x2480.jpg https://cdn.ais-online.de/m2/45/65245/images/51/48981251px3508x2480.jpg https://cdn.ais-online.de/m2/45/65245/images/07/48981207px3508x2480.jpg https://cdn.ais-online.de/m2/45/65245/images/95/48981195px3508x2480.jpg https://cdn.ais-online.de/m2/45/65245/images/34/48981234px3508x2480.jpg https://cdn.ais-online.de/m2/45/65245/images/57/48981257px3508x2480.jpg https://cdn.ais-online.de/m2/45/65245/images/68/48981168px3508x2480.jpg https://cdn.ais-online.de/m2/45/65245/images/04/48981204px3508x2480.jpg https://cdn.ais-online.de/m2/45/65245/images/80/48981180px3508x2480.jpg https://cdn.ais-online.de/m2/45/65245/images/23/48981223px3508x2480.jpg https://cdn.ais-online.de/m2/45/65245/images/40/48981240px3508x2480.jpg https://cdn.ais-online.de/m2/45/65245/images/63/48981263px3508x2480.jpg https://cdn.ais-online.de/m2/45/65245/images/71/48981171px3508x2480.jpg https://cdn.ais-online.de/m2/45/65245/images/29/48981229px3508x2480.jpg https://cdn.ais-online.de/m2/45/65245/images/76/48981376px2000x1414.jpg https://cdn.ais-online.de/m2/45/65245/images/42/48981342px1333x2000.jpg https://cdn.ais-online.de/m2/45/65245/images/25/48981325px2000x1415.jpg https://cdn.ais-online.de/m2/45/65245/images/79/48981379px1333x2000.jpg https://cdn.ais-online.de/m2/45/65245/images/16/48981316px2000x1414.jpg
CREATION 55 ZEN 500X500 - BLOOM UNI BLACK | 3475710614071 | 39301483 | Klasse 33, Klasse 42 | R 10 | Beton, Textil | beige, blau, dunkelbeige, dunkelgrau, grau, grün, rot | strukturiert | Polyvinylchlorid (PVC) | 500,00 | 500,00 | max. 2 kV (antistatisch) | lose verlegen | heterogen | Bfl-s1 | chemikalienbeständig gem. Herstellerangabe, haushaltschemikalienbeständig | lichtecht | E1 | gefast | Fliesen | Bindemittelgehalt Typ I | 23,00 | 0,63 | 4,20 | 3,57 | 5,80 - 45,10 | 0,12 | 20,00 | 0,25 | 0817, 0963, 1063, 1064, 1066, 1412, 1413, 1414, 1482, 1483, 1484, 1485, 1486, 1487, 1488, 1489 | Ja | ≥ Stufe 6 | ≤ 0,03 % | vollständig recycelbar, hergestellt aus bis zu 23 % Recyclinganteil | ProtecshieldTM | Ja | FloorScore®, M1 | Ja | < 10 µg/m³ | 3005-R20B, 4005-Y20R, 5502-B, 5010-R90B, 3502-Y, 3010-Y50R, 3010-R10B, 4005-Y50R, 8000-N, 5010-B70G, 4502-Y, 4502-R, 5005-Y50R, 4005-Y80R, 3005-Y50R, 6000-N | https://cdn.ais-online.de/m2/45/65245/images/57/48981257px3508x2480.jpg
CREATION 55 ZEN 500X500 - BLOOM UNI BROWN | 3475710614088 | 39301484 | Klasse 33, Klasse 42 | R 10 | Beton, Textil | beige, blau, dunkelbeige, dunkelgrau, grau, grün, rot | strukturiert | Polyvinylchlorid (PVC) | 500,00 | 500,00 | max. 2 kV (antistatisch) | lose verlegen | heterogen | Bfl-s1 | chemikalienbeständig gem. Herstellerangabe, haushaltschemikalienbeständig | lichtecht | E1 | gefast | Fliesen | Bindemittelgehalt Typ I | 23,00 | 0,63 | 4,20 | 3,57 | 5,80 - 45,10 | 0,12 | 20,00 | 0,25 | 0817, 0963, 1063, 1064, 1066, 1412, 1413, 1414, 1482, 1483, 1484, 1485, 1486, 1487, 1488, 1489 | Ja | ≥ Stufe 6 | ≤ 0,03 % | vollständig recycelbar, hergestellt aus bis zu 23 % Recyclinganteil | ProtecshieldTM | Ja | FloorScore®, M1 | Ja | < 10 µg/m³ | 3005-R20B, 4005-Y20R, 5502-B, 5010-R90B, 3502-Y, 3010-Y50R, 3010-R10B, 4005-Y50R, 8000-N, 5010-B70G, 4502-Y, 4502-R, 5005-Y50R, 4005-Y80R, 3005-Y50R, 6000-N | https://cdn.ais-online.de/m2/45/65245/images/51/48981251px3508x2480.jpg
CREATION 55 ZEN 500X500 - BLOOM UNI CLEAR | 3475710614064 | 39301482 | Klasse 33, Klasse 42 | R 10 | Beton, Textil | beige, blau, dunkelbeige, dunkelgrau, grau, grün, rot | strukturiert | Polyvinylchlorid (PVC) | 500,00 | 500,00 | max. 2 kV (antistatisch) | lose verlegen | heterogen | Bfl-s1 | chemikalienbeständig gem. Herstellerangabe, haushaltschemikalienbeständig | lichtecht | E1 | gefast | Fliesen | Bindemittelgehalt Typ I | 23,00 | 0,63 | 4,20 | 3,57 | 5,80 - 45,10 | 0,12 | 20,00 | 0,25 | 0817, 0963, 1063, 1064, 1066, 1412, 1413, 1414, 1482, 1483, 1484, 1485, 1486, 1487, 1488, 1489 | Ja | ≥ Stufe 6 | ≤ 0,03 % | vollständig recycelbar, hergestellt aus bis zu 23 % Recyclinganteil | ProtecshieldTM | Ja | FloorScore®, M1 | Ja | < 10 µg/m³ | 3005-R20B, 4005-Y20R, 5502-B, 5010-R90B, 3502-Y, 3010-Y50R, 3010-R10B, 4005-Y50R, 8000-N, 5010-B70G, 4502-Y, 4502-R, 5005-Y50R, 4005-Y80R, 3005-Y50R, 6000-N | https://cdn.ais-online.de/m2/45/65245/images/86/48981186px3508x2480.jpg
CREATION 55 ZEN 500X500 - BLOOM UNI GREY | 3475710614033 | 39301413 | Klasse 33, Klasse 42 | R 10 | Beton, Textil | beige, blau, dunkelbeige, dunkelgrau, grau, grün, rot | strukturiert | Polyvinylchlorid (PVC) | 500,00 | 500,00 | max. 2 kV (antistatisch) | lose verlegen | heterogen | Bfl-s1 | chemikalienbeständig gem. Herstellerangabe, haushaltschemikalienbeständig | lichtecht | E1 | gefast | Fliesen | Bindemittelgehalt Typ I | 23,00 | 0,63 | 4,20 | 3,57 | 5,80 - 45,10 | 0,12 | 20,00 | 0,25 | 0817, 0963, 1063, 1064, 1066, 1412, 1413, 1414, 1482, 1483, 1484, 1485, 1486, 1487, 1488, 1489 | Ja | ≥ Stufe 6 | ≤ 0,03 % | vollständig recycelbar, hergestellt aus bis zu 23 % Recyclinganteil | ProtecshieldTM | Ja | FloorScore®, M1 | Ja | < 10 µg/m³ | 3005-R20B, 4005-Y20R, 5502-B, 5010-R90B, 3502-Y, 3010-Y50R, 3010-R10B, 4005-Y50R, 8000-N, 5010-B70G, 4502-Y, 4502-R, 5005-Y50R, 4005-Y80R, 3005-Y50R, 6000-N | https://cdn.ais-online.de/m2/45/65245/images/63/48981263px3508x2480.jpg
CREATION 55 ZEN 500X500 - BLOOM UNI PERLE | 3475710614057 | 39300963 | Klasse 33, Klasse 42 | R 10 | Beton, Textil | beige, blau, dunkelbeige, dunkelgrau, grau, grün, rot | strukturiert | Polyvinylchlorid (PVC) | 500,00 | 500,00 | max. 2 kV (antistatisch) | lose verlegen | heterogen | Bfl-s1 | chemikalienbeständig gem. Herstellerangabe, haushaltschemikalienbeständig | lichtecht | E1 | gefast | Fliesen | Bindemittelgehalt Typ I | 23,00 | 0,63 | 4,20 | 3,57 | 5,80 - 45,10 | 0,12 | 20,00 | 0,25 | 0817, 0963, 1063, 1064, 1066, 1412, 1413, 1414, 1482, 1483, 1484, 1485, 1486, 1487, 1488, 1489 | Ja | ≥ Stufe 6 | ≤ 0,03 % | vollständig recycelbar, hergestellt aus bis zu 23 % Recyclinganteil | ProtecshieldTM | Ja | FloorScore®, M1 | Ja | < 10 µg/m³ | 3005-R20B, 4005-Y20R, 5502-B, 5010-R90B, 3502-Y, 3010-Y50R, 3010-R10B, 4005-Y50R, 8000-N, 5010-B70G, 4502-Y, 4502-R, 5005-Y50R, 4005-Y80R, 3005-Y50R, 6000-N | https://cdn.ais-online.de/m2/45/65245/images/65/48981165px3508x2480.jpg https://cdn.ais-online.de/m2/45/65245/images/76/48981376px2000x1414.jpg
CREATION 55 ZEN 500X500 - BLOOM UNI SOURIS | 3475710614095 | 39301485 | Klasse 33, Klasse 42 | R 10 | Beton, Textil | beige, blau, dunkelbeige, dunkelgrau, grau, grün, rot | strukturiert | Polyvinylchlorid (PVC) | 500,00 | 500,00 | max. 2 kV (antistatisch) | lose verlegen | heterogen | Bfl-s1 | chemikalienbeständig gem. Herstellerangabe, haushaltschemikalienbeständig | lichtecht | E1 | gefast | Fliesen | Bindemittelgehalt Typ I | 23,00 | 0,63 | 4,20 | 3,57 | 5,80 - 45,10 | 0,12 | 20,00 | 0,25 | 0817, 0963, 1063, 1064, 1066, 1412, 1413, 1414, 1482, 1483, 1484, 1485, 1486, 1487, 1488, 1489 | Ja | ≥ Stufe 6 | ≤ 0,03 % | vollständig recycelbar, hergestellt aus bis zu 23 % Recyclinganteil | ProtecshieldTM | Ja | FloorScore®, M1 | Ja | < 10 µg/m³ | 3005-R20B, 4005-Y20R, 5502-B, 5010-R90B, 3502-Y, 3010-Y50R, 3010-R10B, 4005-Y50R, 8000-N, 5010-B70G, 4502-Y, 4502-R, 5005-Y50R, 4005-Y80R, 3005-Y50R, 6000-N | https://cdn.ais-online.de/m2/45/65245/images/07/48981207px3508x2480.jpg
CREATION 55 ZEN 500X500 - BLOOM UNI TAUPE | 3475710614187 | 39301412 | Klasse 33, Klasse 42 | R 10 | Beton, Textil | beige, blau, dunkelbeige, dunkelgrau, grau, grün, rot | strukturiert | Polyvinylchlorid (PVC) | 500,00 | 500,00 | max. 2 kV (antistatisch) | lose verlegen | heterogen | Bfl-s1 | chemikalienbeständig gem. Herstellerangabe, haushaltschemikalienbeständig | lichtecht | E1 | gefast | Fliesen | Bindemittelgehalt Typ I | 23,00 | 0,63 | 4,20 | 3,57 | 5,80 - 45,10 | 0,12 | 20,00 | 0,25 | 0817, 0963, 1063, 1064, 1066, 1412, 1413, 1414, 1482, 1483, 1484, 1485, 1486, 1487, 1488, 1489 | Ja | ≥ Stufe 6 | ≤ 0,03 % | vollständig recycelbar, hergestellt aus bis zu 23 % Recyclinganteil | ProtecshieldTM | Ja | FloorScore®, M1 | Ja | < 10 µg/m³ | 3005-R20B, 4005-Y20R, 5502-B, 5010-R90B, 3502-Y, 3010-Y50R, 3010-R10B, 4005-Y50R, 8000-N, 5010-B70G, 4502-Y, 4502-R, 5005-Y50R, 4005-Y80R, 3005-Y50R, 6000-N | https://cdn.ais-online.de/m2/45/65245/images/95/48981195px3508x2480.jpg https://cdn.ais-online.de/m2/45/65245/images/51/48981351px2000x1414.jpg
CREATION 55 ZEN 500X500 - COCOON METAL | 3475710614163 | 39300817 | Klasse 33, Klasse 42 | R 10 | Beton, Textil | beige, blau, dunkelbeige, dunkelgrau, grau, grün, rot | strukturiert | Polyvinylchlorid (PVC) | 500,00 | 500,00 | max. 2 kV (antistatisch) | lose verlegen | heterogen | Bfl-s1 | chemikalienbeständig gem. Herstellerangabe, haushaltschemikalienbeständig | lichtecht | E1 | gefast | Fliesen | Bindemittelgehalt Typ I | 23,00 | 0,63 | 4,20 | 3,57 | 5,80 - 45,10 | 0,12 | 20,00 | 0,25 | 0817, 0963, 1063, 1064, 1066, 1412, 1413, 1414, 1482, 1483, 1484, 1485, 1486, 1487, 1488, 1489 | Ja | ≥ Stufe 6 | ≤ 0,03 % | vollständig recycelbar, hergestellt aus bis zu 23 % Recyclinganteil | ProtecshieldTM | Ja | FloorScore®, M1 | Ja | < 10 µg/m³ | 3005-R20B, 4005-Y20R, 5502-B, 5010-R90B, 3502-Y, 3010-Y50R, 3010-R10B, 4005-Y50R, 8000-N, 5010-B70G, 4502-Y, 4502-R, 5005-Y50R, 4005-Y80R, 3005-Y50R, 6000-N | https://cdn.ais-online.de/m2/45/65245/images/71/48981171px3508x2480.jpg
CREATION 55 ZEN 500X500 - FINESSE BROWN | 3475710614156 | 39301063 | Klasse 33, Klasse 42 | R 10 | Beton, Textil | beige, blau, dunkelbeige, dunkelgrau, grau, grün, rot | strukturiert | Polyvinylchlorid (PVC) | 500,00 | 500,00 | max. 2 kV (antistatisch) | lose verlegen | heterogen | Bfl-s1 | chemikalienbeständig gem. Herstellerangabe, haushaltschemikalienbeständig | lichtecht | E1 | gefast | Fliesen | Bindemittelgehalt Typ I | 23,00 | 0,63 | 4,20 | 3,57 | 5,80 - 45,10 | 0,12 | 20,00 | 0,25 | 0817, 0963, 1063, 1064, 1066, 1412, 1413, 1414, 1482, 1483, 1484, 1485, 1486, 1487, 1488, 1489 | Ja | ≥ Stufe 6 | ≤ 0,03 % | vollständig recycelbar, hergestellt aus bis zu 23 % Recyclinganteil | ProtecshieldTM | Ja | FloorScore®, M1 | Ja | < 10 µg/m³ | 3005-R20B, 4005-Y20R, 5502-B, 5010-R90B, 3502-Y, 3010-Y50R, 3010-R10B, 4005-Y50R, 8000-N, 5010-B70G, 4502-Y, 4502-R, 5005-Y50R, 4005-Y80R, 3005-Y50R, 6000-N | https://cdn.ais-online.de/m2/45/65245/images/80/48981180px3508x2480.jpg
CREATION 55 ZEN 500X500 - FINESSE DENIM | 3475710614125 | 39301488 | Klasse 33, Klasse 42 | R 10 | Beton, Textil | beige, blau, dunkelbeige, dunkelgrau, grau, grün, rot | strukturiert | Polyvinylchlorid (PVC) | 500,00 | 500,00 | max. 2 kV (antistatisch) | lose verlegen | heterogen | Bfl-s1 | chemikalienbeständig gem. Herstellerangabe, haushaltschemikalienbeständig | lichtecht | E1 | gefast | Fliesen | Bindemittelgehalt Typ I | 23,00 | 0,63 | 4,20 | 3,57 | 5,80 - 45,10 | 0,12 | 20,00 | 0,25 | 0817, 0963, 1063, 1064, 1066, 1412, 1413, 1414, 1482, 1483, 1484, 1485, 1486, 1487, 1488, 1489 | Ja | ≥ Stufe 6 | ≤ 0,03 % | vollständig recycelbar, hergestellt aus bis zu 23 % Recyclinganteil | ProtecshieldTM | Ja | FloorScore®, M1 | Ja | < 10 µg/m³ | 3005-R20B, 4005-Y20R, 5502-B, 5010-R90B, 3502-Y, 3010-Y50R, 3010-R10B, 4005-Y50R, 8000-N, 5010-B70G, 4502-Y, 4502-R, 5005-Y50R, 4005-Y80R, 3005-Y50R, 6000-N | https://cdn.ais-online.de/m2/45/65245/images/40/48981240px3508x2480.jpg https://cdn.ais-online.de/m2/45/65245/images/79/48981379px1333x2000.jpg
CREATION 55 ZEN 500X500 - FINESSE GREEN | 3475710614118 | 39301487 | Klasse 33, Klasse 42 | R 10 | Beton, Textil | beige, blau, dunkelbeige, dunkelgrau, grau, grün, rot | strukturiert | Polyvinylchlorid (PVC) | 500,00 | 500,00 | max. 2 kV (antistatisch) | lose verlegen | heterogen | Bfl-s1 | chemikalienbeständig gem. Herstellerangabe, haushaltschemikalienbeständig | lichtecht | E1 | gefast | Fliesen | Bindemittelgehalt Typ I | 23,00 | 0,63 | 4,20 | 3,57 | 5,80 - 45,10 | 0,12 | 20,00 | 0,25 | 0817, 0963, 1063, 1064, 1066, 1412, 1413, 1414, 1482, 1483, 1484, 1485, 1486, 1487, 1488, 1489 | Ja | ≥ Stufe 6 | ≤ 0,03 % | vollständig recycelbar, hergestellt aus bis zu 23 % Recyclinganteil | ProtecshieldTM | Ja | FloorScore®, M1 | Ja | < 10 µg/m³ | 3005-R20B, 4005-Y20R, 5502-B, 5010-R90B, 3502-Y, 3010-Y50R, 3010-R10B, 4005-Y50R, 8000-N, 5010-B70G, 4502-Y, 4502-R, 5005-Y50R, 4005-Y80R, 3005-Y50R, 6000-N | https://cdn.ais-online.de/m2/45/65245/images/34/48981234px3508x2480.jpg
CREATION 55 ZEN 500X500 - FINESSE GREY | 3475710614132 | 39301489 | Klasse 33, Klasse 42 | R 10 | Beton, Textil | beige, blau, dunkelbeige, dunkelgrau, grau, grün, rot | strukturiert | Polyvinylchlorid (PVC) | 500,00 | 500,00 | max. 2 kV (antistatisch) | lose verlegen | heterogen | Bfl-s1 | chemikalienbeständig gem. Herstellerangabe, haushaltschemikalienbeständig | lichtecht | E1 | gefast | Fliesen | Bindemittelgehalt Typ I | 23,00 | 0,63 | 4,20 | 3,57 | 5,80 - 45,10 | 0,12 | 20,00 | 0,25 | 0817, 0963, 1063, 1064, 1066, 1412, 1413, 1414, 1482, 1483, 1484, 1485, 1486, 1487, 1488, 1489 | Ja | ≥ Stufe 6 | ≤ 0,03 % | vollständig recycelbar, hergestellt aus bis zu 23 % Recyclinganteil | ProtecshieldTM | Ja | FloorScore®, M1 | Ja | < 10 µg/m³ | 3005-R20B, 4005-Y20R, 5502-B, 5010-R90B, 3502-Y, 3010-Y50R, 3010-R10B, 4005-Y50R, 8000-N, 5010-B70G, 4502-Y, 4502-R, 5005-Y50R, 4005-Y80R, 3005-Y50R, 6000-N | https://cdn.ais-online.de/m2/45/65245/images/68/48981268px3508x2480.jpg
CREATION 55 ZEN 500X500 - FINESSE NATURE | 3475710614149 | 39301064 | Klasse 33, Klasse 42 | R 10 | Beton, Textil | beige, blau, dunkelbeige, dunkelgrau, grau, grün, rot | strukturiert | Polyvinylchlorid (PVC) | 500,00 | 500,00 | max. 2 kV (antistatisch) | lose verlegen | heterogen | Bfl-s1 | chemikalienbeständig gem. Herstellerangabe, haushaltschemikalienbeständig | lichtecht | E1 | gefast | Fliesen | Bindemittelgehalt Typ I | 23,00 | 0,63 | 4,20 | 3,57 | 5,80 - 45,10 | 0,12 | 20,00 | 0,25 | 0817, 0963, 1063, 1064, 1066, 1412, 1413, 1414, 1482, 1483, 1484, 1485, 1486, 1487, 1488, 1489 | Ja | ≥ Stufe 6 | ≤ 0,03 % | vollständig recycelbar, hergestellt aus bis zu 23 % Recyclinganteil | ProtecshieldTM | Ja | FloorScore®, M1 | Ja | < 10 µg/m³ | 3005-R20B, 4005-Y20R, 5502-B, 5010-R90B, 3502-Y, 3010-Y50R, 3010-R10B, 4005-Y50R, 8000-N, 5010-B70G, 4502-Y, 4502-R, 5005-Y50R, 4005-Y80R, 3005-Y50R, 6000-N | https://cdn.ais-online.de/m2/45/65245/images/23/48981223px3508x2480.jpg https://cdn.ais-online.de/m2/45/65245/images/25/48981325px2000x1415.jpg
CREATION 55 ZEN 500X500 - FINESSE POUDRE | 3475710614170 | 39301066 | Klasse 33, Klasse 42 | R 10 | Beton, Textil | beige, blau, dunkelbeige, dunkelgrau, grau, grün, rot | strukturiert | Polyvinylchlorid (PVC) | 500,00 | 500,00 | max. 2 kV (antistatisch) | lose verlegen | heterogen | Bfl-s1 | chemikalienbeständig gem. Herstellerangabe, haushaltschemikalienbeständig | lichtecht | E1 | gefast | Fliesen | Bindemittelgehalt Typ I | 23,00 | 0,63 | 4,20 | 3,57 | 5,80 - 45,10 | 0,12 | 20,00 | 0,25 | 0817, 0963, 1063, 1064, 1066, 1412, 1413, 1414, 1482, 1483, 1484, 1485, 1486, 1487, 1488, 1489 | Ja | ≥ Stufe 6 | ≤ 0,03 % | vollständig recycelbar, hergestellt aus bis zu 23 % Recyclinganteil | ProtecshieldTM | Ja | FloorScore®, M1 | Ja | < 10 µg/m³ | 3005-R20B, 4005-Y20R, 5502-B, 5010-R90B, 3502-Y, 3010-Y50R, 3010-R10B, 4005-Y50R, 8000-N, 5010-B70G, 4502-Y, 4502-R, 5005-Y50R, 4005-Y80R, 3005-Y50R, 6000-N | https://cdn.ais-online.de/m2/45/65245/images/04/48981204px3508x2480.jpg https://cdn.ais-online.de/m2/45/65245/images/42/48981342px1333x2000.jpg
CREATION 55 ZEN 500X500 - PARKER CLEAR | 3475710614101 | 39301486 | Klasse 33, Klasse 42 | R 10 | Beton, Textil | beige, blau, dunkelbeige, dunkelgrau, grau, grün, rot | strukturiert | Polyvinylchlorid (PVC) | 500,00 | 500,00 | max. 2 kV (antistatisch) | lose verlegen | heterogen | Bfl-s1 | chemikalienbeständig gem. Herstellerangabe, haushaltschemikalienbeständig | lichtecht | E1 | gefast | Fliesen | Bindemittelgehalt Typ I | 23,00 | 0,63 | 4,20 | 3,57 | 5,80 - 45,10 | 0,12 | 20,00 | 0,25 | 0817, 0963, 1063, 1064, 1066, 1412, 1413, 1414, 1482, 1483, 1484, 1485, 1486, 1487, 1488, 1489 | Ja | ≥ Stufe 6 | ≤ 0,03 % | vollständig recycelbar, hergestellt aus bis zu 23 % Recyclinganteil | ProtecshieldTM | Ja | FloorScore®, M1 | Ja | < 10 µg/m³ | 3005-R20B, 4005-Y20R, 5502-B, 5010-R90B, 3502-Y, 3010-Y50R, 3010-R10B, 4005-Y50R, 8000-N, 5010-B70G, 4502-Y, 4502-R, 5005-Y50R, 4005-Y80R, 3005-Y50R, 6000-N | https://cdn.ais-online.de/m2/45/65245/images/68/48981168px3508x2480.jpg
CREATION 55 ZEN 500X500 - PARKER STATION | 3475710614040 | 39301414 | Klasse 33, Klasse 42 | R 10 | Beton, Textil | beige, blau, dunkelbeige, dunkelgrau, grau, grün, rot | strukturiert | Polyvinylchlorid (PVC) | 500,00 | 500,00 | max. 2 kV (antistatisch) | lose verlegen | heterogen | Bfl-s1 | chemikalienbeständig gem. Herstellerangabe, haushaltschemikalienbeständig | lichtecht | E1 | gefast | Fliesen | Bindemittelgehalt Typ I | 23,00 | 0,63 | 4,20 | 3,57 | 5,80 - 45,10 | 0,12 | 20,00 | 0,25 | 0817, 0963, 1063, 1064, 1066, 1412, 1413, 1414, 1482, 1483, 1484, 1485, 1486, 1487, 1488, 1489 | Ja | ≥ Stufe 6 | ≤ 0,03 % | vollständig recycelbar, hergestellt aus bis zu 23 % Recyclinganteil | ProtecshieldTM | Ja | FloorScore®, M1 | Ja | < 10 µg/m³ | 3005-R20B, 4005-Y20R, 5502-B, 5010-R90B, 3502-Y, 3010-Y50R, 3010-R10B, 4005-Y50R, 8000-N, 5010-B70G, 4502-Y, 4502-R, 5005-Y50R, 4005-Y80R, 3005-Y50R, 6000-N | https://cdn.ais-online.de/m2/45/65245/images/29/48981229px3508x2480.jpg https://cdn.ais-online.de/m2/45/65245/images/16/48981316px2000x1414.jpg
powered by Heinze